## K117+310盖板涵
第 页，共 页
|  | 混凝土强度试验检测记录表 | [20 empty] | JGLP02001c
检测单位名称: |  | 四川金通工程试验检测有限公司 | [16 empty] | 记录编号:
工程部位/用途 | [13 empty] | 委托/任务编号
试验依据 | [13 empty] | 样品编号
样品描述 | [13 empty] | 试验条件
主要仪器设备及编号 | [13 empty] | 试验日期
工程名称 |  |  | 镇巴（川陕界）至广安高速公路通江至广安段C1合同段项目 | [10 empty] | 工程部位/用途 |  |  | K117+310盖板涵
样品信息 |  |  | 测试表面清洁、干燥、无污染
试验检测日期 |  |  | 2025.06.09 | [10 empty] | 试验条件 |  |  | /
检测依据 |  |  | DB 51/T 1996-2015 | [10 empty] | 判定依据 |  |  | JTG F80/1-2017
主要仪器设备名称及编号 |  |  | 混凝土回弹仪 JT02210001-9 非金属超声探测仪JT02210033-2 | [26 empty] | 400
回弹测试面 |  |  | 侧面 |  |  | 设计强度等级 |  |  | C25 |  |  | 声速修正 系数 |  | 测距(mm) |  | 200 | 250 | 300 | 350 | 400 | 450 | 500 | 对测声速Vd(km/s) |  | 4.4196
回弹测试角度 |  |  | 水平 |  |  | 粗集料类型 |  |  | 碎石 |  |  |  |  | 声时值(t） |  | 47.3 | 59 | 72.4 | 81.6 | 96.8 | 104.8 | 113.6 | 平测声速Vp(km/s) |  | 4.246573
超声测试方式 |  |  | 平测 |  |  | 初始声时t0(μs) |  |  | 6.8 |  |  |  |  | 超声测试面声速修正系数β | [6 empty] | 平测声速修正系数λ |  |  |  | 1.040745
专用或地区测强曲线 |  |  | fccu,i = a×vaib×Ric |  |  |  |  | a= | 0.0263 |  | b= | 1.79 |  | c= | 1.26
构件 编号 | 回弹值Ri | [16 empty] | 测区回弹代表值R | 测点测距li(mm)/声时ti(μs) | [5 empty] | 测区声速代表值v(km/s) | 修正为对测声速v(km/s) | 测区强度代表值（Mpa） | 标准差 | 构件强度推定值（Mpa）
| 测区 | 1 | 2 | 3 | 4 | 5 | 6 | 7 | 8 | 9 | 10 | 11 | 12 | 13 | 14 | 15 | 16 |  | 1 |  | 2 |  | 3
K117+310盖板涵 | 1 | 35 | 43 | 35 | 45 | 36 | 38 | 46 | 37 | 42 | 44 | 34 | 35 | 45 | 41 | 46 | 41 | 40.2 | 400 | 102.4 | 400 | 102 | 400 | 99 | 3.956074 | 4.117265 | 34.78807 | 1.006712 | 33.71676
| 2 | 42 | 36 | 38 | 41 | 40 | 45 | 34 | 42 | 34 | 44 | 38 | 39 | 39 | 39 | 44 | 34 | 39.4 | 400 | 101 | 400 | 98.4 | 400 | 99.2 | 4.019232 | 4.182995 | 34.89341
| 3 | 34 | 37 | 37 | 42 | 35 | 42 | 37 | 44 | 40 | 45 | 40 | 45 | 35 | 39 | 39 | 38 | 39.1 | 400 | 101 | 400 | 101.4 | 400 | 98 | 3.995601 | 4.158401 | 34.19611
| 4 | 40 | 34 | 44 | 36 | 46 | 41 | 44 | 45 | 35 | 42 | 38 | 35 | 37 | 40 | 42 | 42 | 40.2 | 400 | 98.6 | 400 | 98.4 | 400 | 98.8 | 4.056806 | 4.222101 | 36.38956
| 5 | 38 | 38 | 43 | 36 | 37 | 38 | 41 | 42 | 40 | 35 | 40 | 35 | 38 | 42 | 38 | 46 | 39 | 400 | 99 | 400 | 99.4 | 400 | 99 | 4.034984 | 4.19939 | 34.68969
| 6 | 42 | 40 | 40 | 34 | 34 | 43 | 41 | 45 | 39 | 46 | 36 | 37 | 44 | 38 | 38 | 43 | 40.1 | 400 | 100 | 400 | 98 | 400 | 101.6 | 4.006214 | 4.169447 | 35.46974
| 7 | 41 | 42 | 41 | 43 | 46 | 39 | 46 | 37 | 35 | 34 | 43 | 42 | 40 | 34 | 40 | 44 | 40.8 | 400 | 102.6 | 400 | 99.6 | 400 | 102 | 3.945423 | 4.106179 | 35.27292
| 8 | 44 | 34 | 42 | 34 | 36 | 35 | 37 | 42 | 41 | 46 | 42 | 34 | 45 | 38 | 46 | 39 | 39.6 | 400 | 101.6 | 400 | 100 | 400 | 100.2 | 3.976341 | 4.138357 | 34.44878
| 9 | 38 | 46 | 37 | 44 | 43 | 38 | 42 | 45 | 42 | 40 | 35 | 41 | 40 | 39 | 45 | 45 | 41.4 | 400 | 101 | 400 | 98.4 | 400 | 98 | 4.03569 | 4.200124 | 37.41238
| 10 | 41 | 35 | 38 | 45 | 46 | 45 | 46 | 41 | 37 | 46 | 36 | 35 | 42 | 43 | 42 | 34 | 41 | 400 | 99.4 | 400 | 99.6 | 400 | 102 | 3.987259 | 4.14972 | 36.16738
[18 empty] | #N/A | 400
附加声明：
检测: | [5 empty] | 记录: | [7 empty] | 复核: | [5 empty] | 日期: |  | 年 月 日
[27 empty] | 102.4 | 47.3
102
99
[27 empty] | 101 | 59
98.4
99.2
[27 empty] | 101 | 72.4
101.4
98
[27 empty] | 98.6 | 81.6
98.4
98.8
[27 empty] | 99 | 96.8
99.4
99
[27 empty] | 100 | 104.8
98
101.6
[27 empty] | 102.6 | 113.6
99.6
102
101.6
100
100.2
101
98.4
98
99.4
99.6
102

## K115+526盖板涵
第 页，共 页
|  | 混凝土强度试验检测记录表 | [20 empty] | JGLP02001c
检测单位名称: |  | 四川金通工程试验检测有限公司 | [16 empty] | 记录编号:
工程部位/用途 | [13 empty] | 委托/任务编号
试验依据 | [13 empty] | 样品编号
样品描述 | [13 empty] | 试验条件
主要仪器设备及编号 | [13 empty] | 试验日期
工程名称 |  |  | 镇巴（川陕界）至广安高速公路通江至广安段C1合同段项目 | [10 empty] | 工程部位/用途 |  |  | K115+526盖板涵
样品信息 |  |  | 测试表面清洁、干燥、无污染
试验检测日期 |  |  | 2025.06.09 | [10 empty] | 试验条件 |  |  | /
检测依据 |  |  | DB 51/T 1996-2015 | [10 empty] | 判定依据 |  |  | JTG F80/1-2017
主要仪器设备名称及编号 |  |  | 混凝土回弹仪 JT02210001-9 非金属超声探测仪JT02210033-2 | [26 empty] | 400
回弹测试面 |  |  | 侧面 |  |  | 设计强度等级 |  |  | C35 |  |  | 声速修正 系数 |  | 测距(mm) |  | 200 | 250 | 300 | 350 | 400 | 450 | 500 | 对测声速Vd(km/s) |  | 4.3961
回弹测试角度 |  |  | 水平 |  |  | 粗集料类型 |  |  | 碎石 |  |  |  |  | 声时值(t） |  | 48.6 | 58.1 | 73.4 | 85.7 | 96.8 | 104.6 | 115.2 | 平测声速Vp(km/s) |  | 4.194853
超声测试方式 |  |  | 平测 |  |  | 初始声时t0(μs) |  |  | 6.8 |  |  |  |  | 超声测试面声速修正系数β | [6 empty] | 平测声速修正系数λ |  |  |  | 1.047975
专用或地区测强曲线 |  |  | fccu,i = a×vaib×Ric |  |  |  |  | a= | 0.0263 |  | b= | 1.79 |  | c= | 1.26
构件 编号 | 回弹值Ri | [16 empty] | 测区回弹代表值R | 测点测距li(mm)/声时ti(μs) | [5 empty] | 测区声速代表值v(km/s) | 修正为对测声速v(km/s) | 测区强度代表值（Mpa） | 标准差 | 构件强度推定值（Mpa）
| 测区 | 1 | 2 | 3 | 4 | 5 | 6 | 7 | 8 | 9 | 10 | 11 | 12 | 13 | 14 | 15 | 16 |  | 1 |  | 2 |  | 3
K115+526盖板涵 | 1 | 49 | 45 | 49 | 47 | 48 | 48 | 46 | 46 | 48 | 47 | 44 | 46 | 49 | 49 | 44 | 47 | 47.2 | 400 | 91.8 | 400 | 88.6 | 400 | 89.6 | 4.445419 | 4.658687 | 53.12688 | 1.539701 | 49.04997
| 2 | 49 | 47 | 47 | 47 | 49 | 47 | 46 | 46 | 49 | 47 | 46 | 46 | 46 | 47 | 49 | 48 | 47.1 | 400 | 93.2 | 400 | 94.6 | 400 | 91.8 | 4.292491 | 4.498422 | 49.76682
| 3 | 48 | 46 | 48 | 46 | 47 | 49 | 45 | 47 | 49 | 45 | 46 | 49 | 47 | 47 | 44 | 48 | 47 | 400 | 88.0 | 400 | 89.8 | 400 | 89.2 | 4.494701 | 4.710333 | 53.8966
| 4 | 48 | 48 | 45 | 45 | 48 | 48 | 45 | 48 | 46 | 49 | 48 | 49 | 48 | 45 | 46 | 47 | 47.2 | 400 | 88.2 | 400 | 91.4 | 400 | 94.2 | 4.385933 | 4.596347 | 51.86108
| 5 | 48 | 47 | 49 | 49 | 44 | 49 | 49 | 48 | 49 | 49 | 49 | 49 | 48 | 48 | 46 | 46 | 48.4 | 400 | 92.8 | 400 | 92.6 | 400 | 89.0 | 4.374794 | 4.584673 | 53.28475
| 6 | 48 | 44 | 48 | 49 | 47 | 46 | 46 | 49 | 45 | 49 | 46 | 44 | 46 | 47 | 44 | 45 | 46.4 | 400 | 87.2 | 400 | 93.8 | 400 | 91.8 | 4.402949 | 4.614179 | 51.10901
| 7 | 46 | 48 | 49 | 49 | 45 | 44 | 46 | 47 | 47 | 48 | 44 | 47 | 46 | 47 | 45 | 46 | 46.5 | 400 | 89.6 | 400 | 94.4 | 400 | 92.2 | 4.346656 | 4.555186 | 50.08093
| 8 | 49 | 48 | 47 | 47 | 45 | 45 | 46 | 44 | 45 | 47 | 44 | 48 | 44 | 49 | 49 | 47 | 46.5 | 400 | 92.0 | 400 | 94.4 | 400 | 89.8 | 4.346486 | 4.555007 | 50.07741
| 9 | 47 | 47 | 45 | 48 | 45 | 46 | 45 | 46 | 46 | 44 | 49 | 49 | 44 | 47 | 49 | 48 | 46.5 | 400 | 90.6 | 400 | 90.8 | 400 | 87.8 | 4.458702 | 4.672607 | 52.41523
| 10 | 49 | 44 | 49 | 49 | 48 | 47 | 45 | 47 | 47 | 48 | 47 | 44 | 45 | 46 | 46 | 45 | 46.6 | 400 | 93.0 | 400 | 89.6 | 400 | 93.6 | 4.346288 | 4.5548 | 50.20906
[18 empty] | #N/A | 400
附加声明：
检测: | [5 empty] | 记录: | [7 empty] | 复核: | [5 empty] | 日期: |  | 年 月 日
[27 empty] | 91.8 | 48.6
88.6
89.6
[27 empty] | 93.2 | 58.1
94.6
91.8
[27 empty] | 88.0 | 73.4
89.8
89.2
[27 empty] | 88.2 | 85.7
91.4
94.2
[27 empty] | 92.8 | 96.8
92.6
89.0
[27 empty] | 87.2 | 104.6
93.8
91.8
[27 empty] | 89.6 | 115.2
94.4
92.2
92.0
94.4
89.8
90.6
90.8
87.8
93.0
89.6
93.6

## K115+270右侧护脚墙
第 页，共 页
|  | 混凝土强度试验检测记录表 | [20 empty] | JGLP02001c
检测单位名称: |  | 四川金通工程试验检测有限公司 | [16 empty] | 记录编号:
工程部位/用途 | [13 empty] | 委托/任务编号
试验依据 | [13 empty] | 样品编号
样品描述 | [13 empty] | 试验条件
主要仪器设备及编号 | [13 empty] | 试验日期
工程名称 |  |  | 镇巴（川陕界）至广安高速公路通江至广安段C1合同段项目 | [10 empty] | 工程部位/用途 |  |  | K115+270右侧护脚墙
样品信息 |  |  | 测试表面清洁、干燥、无污染
试验检测日期 |  |  | 2025.06.09 | [10 empty] | 试验条件 |  |  | /
检测依据 |  |  | DB 51/T 1996-2015 | [10 empty] | 判定依据 |  |  | JTG F80/1-2017
主要仪器设备名称及编号 |  |  | 混凝土回弹仪 JT02210001-9 非金属超声探测仪JT02210033-2 | [26 empty] | 400
回弹测试面 |  |  | 侧面 |  |  | 设计强度等级 |  |  | C20 |  |  | 声速修正 系数 |  | 测距(mm) |  | 200 | 250 | 300 | 350 | 400 | 450 | 500 | 对测声速Vd(km/s) |  | 4.1793
回弹测试角度 |  |  | 水平 |  |  | 粗集料类型 |  |  | 碎石 |  |  |  |  | 声时值(t） |  | 51.4 | 62 | 74 | 85.9 | 98 | 110 | 123 | 平测声速Vp(km/s) |  | 4.04135
超声测试方式 |  |  | 平测 |  |  | 初始声时t0(μs) |  |  | 6.8 |  |  |  |  | 超声测试面声速修正系数β | [6 empty] | 平测声速修正系数λ |  |  |  | 1.034135
专用或地区测强曲线 |  |  | fccu,i = a×vaib×Ric |  |  |  |  | a= | 0.0263 |  | b= | 1.79 |  | c= | 1.26
构件 编号 | 回弹值Ri | [16 empty] | 测区回弹代表值R | 测点测距li(mm)/声时ti(μs) | [5 empty] | 测区声速代表值v(km/s) | 修正为对测声速v(km/s) | 测区强度代表值（Mpa） | 标准差 | 构件强度推定值（Mpa）
| 测区 | 1 | 2 | 3 | 4 | 5 | 6 | 7 | 8 | 9 | 10 | 11 | 12 | 13 | 14 | 15 | 16 |  | 1 |  | 2 |  | 3
K115+270右侧护脚墙 | 1 | 45 | 40 | 37 | 40 | 41 | 37 | 41 | 40 | 38 | 40 | 45 | 43 | 44 | 42 | 41 | 41 | 40.9 | 400 | 98.8 | 400 | 100.6 | 400 | 100.2 | 4.005581 | 4.14231 | 35.9411 | 0.713485 | 34.48682
| 2 | 43 | 39 | 43 | 43 | 42 | 43 | 37 | 39 | 37 | 38 | 42 | 41 | 38 | 37 | 44 | 41 | 40.6 | 400 | 102.2 | 400 | 99.6 | 400 | 100.8 | 3.966071 | 4.101451 | 34.98298
| 3 | 37 | 43 | 40 | 37 | 41 | 37 | 41 | 41 | 44 | 42 | 39 | 43 | 45 | 37 | 38 | 43 | 40.5 | 400 | 101.0 | 400 | 98.6 | 400 | 102.4 | 3.97448 | 4.110148 | 35.00692
| 4 | 41 | 40 | 42 | 43 | 39 | 40 | 37 | 39 | 45 | 39 | 39 | 39 | 44 | 44 | 38 | 37 | 40.1 | 400 | 98.8 | 400 | 99.4 | 400 | 99.8 | 4.026915 | 4.164372 | 35.3925
| 5 | 38 | 37 | 45 | 45 | 44 | 40 | 37 | 40 | 43 | 43 | 37 | 38 | 39 | 43 | 37 | 42 | 40.3 | 400 | 99.6 | 400 | 100.2 | 400 | 101.0 | 3.989492 | 4.125672 | 35.02479
| 6 | 37 | 43 | 43 | 37 | 38 | 45 | 41 | 39 | 40 | 41 | 44 | 42 | 41 | 42 | 41 | 45 | 41.3 | 400 | 99.2 | 400 | 99.4 | 400 | 102.8 | 3.982485 | 4.118425 | 36.00987
| 7 | 39 | 45 | 43 | 42 | 43 | 44 | 44 | 41 | 45 | 40 | 45 | 42 | 40 | 42 | 40 | 37 | 42.1 | 400 | 99.0 | 400 | 102.8 | 400 | 99.0 | 3.99062 | 4.126838 | 37.02596
| 8 | 44 | 38 | 44 | 37 | 42 | 42 | 43 | 37 | 39 | 43 | 37 | 43 | 37 | 41 | 40 | 43 | 40.8 | 400 | 98.2 | 400 | 102.0 | 400 | 100.8 | 3.987714 | 4.123833 | 35.54484
| 9 | 44 | 41 | 43 | 40 | 42 | 40 | 43 | 40 | 39 | 45 | 38 | 42 | 39 | 37 | 41 | 37 | 40.7 | 400 | 101.8 | 400 | 102.4 | 400 | 98.4 | 3.966855 | 4.102262 | 35.10399
| 10 | 43 | 38 | 38 | 45 | 40 | 42 | 42 | 39 | 42 | 41 | 44 | 40 | 40 | 44 | 37 | 45 | 41.3 | 400 | 98.0 | 400 | 99.0 | 400 | 101.8 | 4.017103 | 4.154226 | 36.57211
|  | 41 | 39 | 39 | 45 | 38 | 39 | 45 | 42 | 44 | 42 | 43 | 38 | 41 | 43 | 38 | 39 | 40.8 | 400
附加声明：
检测: | [5 empty] | 记录: | [7 empty] | 复核: | [5 empty] | 日期: |  | 年 月 日
[27 empty] | 98.8 | 51.4
100.6
100.2
[27 empty] | 102.2 | 62
99.6
100.8
[27 empty] | 101.0 | 74
98.6
102.4
[27 empty] | 98.8 | 85.9
99.4
99.8
[27 empty] | 99.6 | 98
100.2
101.0
[27 empty] | 99.2 | 110
99.4
102.8
[27 empty] | 99.0 | 123
102.8
99.0
98.2
102.0
100.8
101.8
102.4
98.4
98.0
99.0
101.8

## K116+390-K116+470左侧路堑墙
第 页，共 页
|  | 混凝土强度试验检测记录表 | [20 empty] | JGLP02001c
检测单位名称: |  | 四川金通工程试验检测有限公司 | [16 empty] | 记录编号:
工程部位/用途 | [13 empty] | 委托/任务编号
试验依据 | [13 empty] | 样品编号
样品描述 | [13 empty] | 试验条件
主要仪器设备及编号 | [13 empty] | 试验日期
工程名称 |  |  | 镇巴（川陕界）至广安高速公路通江至广安段C1合同段项目 | [10 empty] | 工程部位/用途 |  |  | K116+390-K116+470左侧路堑墙
样品信息 |  |  | 测试表面清洁、干燥、无污染
试验检测日期 |  |  | 2025.06.09 | [10 empty] | 试验条件 |  |  | /
检测依据 |  |  | DB 51/T 1996-2015 | [10 empty] | 判定依据 |  |  | JTG F80/1-2017
主要仪器设备名称及编号 |  |  | 混凝土回弹仪 JT02210001-9 非金属超声探测仪JT02210033-2 | [26 empty] | 400
回弹测试面 |  |  | 侧面 |  |  | 设计强度等级 |  |  | C20 |  |  | 声速修正 系数 |  | 测距(mm) |  | 200 | 250 | 300 | 350 | 400 | 450 | 500 | 对测声速Vd(km/s) |  | 3.7344
回弹测试角度 |  |  | 水平 |  |  | 粗集料类型 |  |  | 碎石 |  |  |  |  | 声时值(t） |  | 54.3 | 72.4 | 85.6 | 99.4 | 109.6 | 126.4 | 134.4 | 平测声速Vp(km/s) |  | 3.584583
超声测试方式 |  |  | 平测 |  |  | 初始声时t0(μs) |  |  | 6.8 |  |  |  |  | 超声测试面声速修正系数β | [6 empty] | 平测声速修正系数λ |  |  |  | 1.041795
专用或地区测强曲线 |  |  | fccu,i = a×vaib×Ric |  |  |  |  | a= | 0.0263 |  | b= | 1.79 |  | c= | 1.26
构件 编号 | 回弹值Ri | [16 empty] | 测区回弹代表值R | 测点测距li(mm)/声时ti(μs) | [5 empty] | 测区声速代表值v(km/s) | 修正为对测声速v(km/s) | 测区强度代表值（Mpa） | 标准差 | 构件强度推定值（Mpa）
| 测区 | 1 | 2 | 3 | 4 | 5 | 6 | 7 | 8 | 9 | 10 | 11 | 12 | 13 | 14 | 15 | 16 |  | 1 |  | 2 |  | 3
K116+390-K116+470左侧路堑墙 | 1 | 32 | 39 | 32 | 36 | 34 | 35 | 39 | 39 | 34 | 40 | 35 | 37 | 36 | 41 | 42 | 40 | 37 | 400 | 103.2 | 400 | 101.8 | 400 | 102.2 | 3.906379 | 4.069645 | 30.68995 | 1.465623 | 28.3104
| 2 | 42 | 38 | 34 | 43 | 40 | 43 | 40 | 38 | 34 | 33 | 35 | 34 | 39 | 32 | 39 | 34 | 37.1 | 400 | 103.6 | 400 | 103.6 | 400 | 104.8 | 3.846267 | 4.007022 | 29.95144
| 3 | 39 | 40 | 37 | 42 | 32 | 43 | 42 | 43 | 37 | 39 | 39 | 34 | 33 | 32 | 39 | 37 | 38.3 | 400 | 103.6 | 400 | 102.8 | 400 | 101.0 | 3.90415 | 4.067324 | 32.02203
| 4 | 36 | 38 | 33 | 38 | 37 | 43 | 43 | 37 | 42 | 36 | 35 | 42 | 38 | 36 | 43 | 42 | 38.6 | 400 | 101.8 | 400 | 104.4 | 400 | 103.2 | 3.878887 | 4.041004 | 31.96477
| 5 | 39 | 43 | 34 | 36 | 39 | 32 | 38 | 33 | 32 | 42 | 37 | 42 | 38 | 35 | 37 | 35 | 36.8 | 400 | 104.6 | 400 | 102.8 | 400 | 104.8 | 3.843979 | 4.004637 | 29.61503
| 6 | 43 | 42 | 35 | 35 | 32 | 35 | 43 | 38 | 35 | 32 | 40 | 43 | 32 | 39 | 42 | 33 | 37.4 | 400 | 104.8 | 400 | 101.6 | 400 | 102.4 | 3.886684 | 4.049127 | 30.8284
| 7 | 42 | 42 | 37 | 41 | 39 | 42 | 32 | 37 | 37 | 36 | 33 | 37 | 35 | 34 | 37 | 39 | 37.5 | 400 | 101.0 | 400 | 102.4 | 400 | 103.0 | 3.916714 | 4.080412 | 31.3614
| 8 | 35 | 38 | 43 | 34 | 37 | 35 | 35 | 41 | 43 | 37 | 41 | 43 | 39 | 34 | 36 | 42 | 38.1 | 400 | 101.4 | 400 | 104.8 | 400 | 103.0 | 3.881687 | 4.043922 | 31.4846
| 9 | 41 | 39 | 36 | 38 | 36 | 41 | 38 | 33 | 37 | 39 | 41 | 38 | 33 | 42 | 34 | 43 | 38.3 | 400 | 101.6 | 400 | 101.4 | 400 | 104.6 | 3.901958 | 4.065039 | 31.98985
| 10 | 43 | 32 | 34 | 41 | 35 | 33 | 34 | 33 | 35 | 34 | 33 | 33 | 33 | 35 | 34 | 40 | 34 | 400 | 102.6 | 400 | 101.8 | 400 | 104.6 | 3.884 | 4.046331 | 27.30607
[18 empty] | #N/A | 400
附加声明：
检测: | [5 empty] | 记录: | [7 empty] | 复核: | [5 empty] | 日期: |  | 年 月 日
[27 empty] | 103.2 | 54.3
101.8
102.2
[27 empty] | 103.6 | 72.4
103.6
104.8
[27 empty] | 103.6 | 85.6
102.8
101.0
[27 empty] | 101.8 | 99.4
104.4
103.2
[27 empty] | 104.6 | 109.6
102.8
104.8
[27 empty] | 104.8 | 126.4
101.6
102.4
[27 empty] | 101.0 | 134.4
102.4
103.0
101.4
104.8
103.0
101.6
101.4
104.6
102.6
101.8
104.6

## K117+090.56-K117+134右侧路堑墙
第 页，共 页
|  | 混凝土强度试验检测记录表 | [20 empty] | JGLP02001c
检测单位名称: |  | 四川金通工程试验检测有限公司 | [16 empty] | 记录编号:
工程部位/用途 | [13 empty] | 委托/任务编号
试验依据 | [13 empty] | 样品编号
样品描述 | [13 empty] | 试验条件
主要仪器设备及编号 | [13 empty] | 试验日期
工程名称 |  |  | 镇巴（川陕界）至广安高速公路通江至广安段C1合同段项目 | [10 empty] | 工程部位/用途 |  |  | K117+090.56-K117+134右侧路堑墙
样品信息 |  |  | 测试表面清洁、干燥、无污染
试验检测日期 |  |  | 2025.06.09 | [10 empty] | 试验条件 |  |  | /
检测依据 |  |  | DB 51/T 1996-2015 | [10 empty] | 判定依据 |  |  | JTG F80/1-2017
主要仪器设备名称及编号 |  |  | 混凝土回弹仪 JT02210001-9 非金属超声探测仪JT02210033-2 | [26 empty] | 400
回弹测试面 |  |  | 侧面 |  |  | 设计强度等级 |  |  | C20 |  |  | 声速修正 系数 |  | 测距(mm) |  | 200 | 250 | 300 | 350 | 400 | 450 | 500 | 对测声速Vd(km/s) |  | 3.7344
回弹测试角度 |  |  | 水平 |  |  | 粗集料类型 |  |  | 碎石 |  |  |  |  | 声时值(t） |  | 54.3 | 72.4 | 85.6 | 99.4 | 109.6 | 126.4 | 134.4 | 平测声速Vp(km/s) |  | 3.584583
超声测试方式 |  |  | 平测 |  |  | 初始声时t0(μs) |  |  | 6.8 |  |  |  |  | 超声测试面声速修正系数β | [6 empty] | 平测声速修正系数λ |  |  |  | 1.041795
专用或地区测强曲线 |  |  | fccu,i = a×vaib×Ric |  |  |  |  | a= | 0.0263 |  | b= | 1.79 |  | c= | 1.26
构件 编号 | 回弹值Ri | [16 empty] | 测区回弹代表值R | 测点测距li(mm)/声时ti(μs) | [5 empty] | 测区声速代表值v(km/s) | 修正为对测声速v(km/s) | 测区强度代表值（Mpa） | 标准差 | 构件强度推定值（Mpa）
| 测区 | 1 | 2 | 3 | 4 | 5 | 6 | 7 | 8 | 9 | 10 | 11 | 12 | 13 | 14 | 15 | 16 |  | 1 |  | 2 |  | 3
K117+090.56-K117+134右侧路堑墙 | 1 | 36 | 41 | 41 | 50 | 37 | 42 | 39 | 38 | 40 | 41 | 41 | 40 | 38 | 40 | 41 | 42 | 40.2 | 400 | 97.4 | 400 | 97.0 | 400 | 97.8 | 4.106822 | 4.278467 | 37.26373 | 1.887845 | 31.4136
| 2 | 42 | 47 | 39 | 42 | 38 | 39 | 42 | 40 | 41 | 39 | 42 | 41 | 40 | 41 | 42 | 40 | 40.8 | 400 | 103.6 | 400 | 103.6 | 400 | 104.8 | 3.846267 | 4.007022 | 33.76279
| 3 | 37 | 37 | 46 | 44 | 37 | 38 | 38 | 41 | 38 | 40 | 40 | 40 | 41 | 42 | 48 | 47 | 40.2 | 400 | 103.6 | 400 | 102.8 | 400 | 101.0 | 3.90415 | 4.067324 | 34.03637
| 4 | 41 | 46 | 40 | 41 | 38 | 41 | 40 | 42 | 37 | 40 | 41 | 37 | 39 | 38 | 37 | 38 | 39.6 | 400 | 101.8 | 400 | 104.4 | 400 | 103.2 | 3.878887 | 4.041004 | 33.01167
| 5 | 44 | 38 | 39 | 41 | 40 | 42 | 41 | 37 | 36 | 34 | 40 | 40 | 40 | 37 | 38 | 39 | 39.2 | 400 | 104.6 | 400 | 102.8 | 400 | 104.8 | 3.843979 | 4.004637 | 32.06892
| 6 | 42 | 41 | 39 | 42 | 41 | 40 | 40 | 36 | 38 | 40 | 37 | 40 | 39 | 36 | 39 | 38 | 39.4 | 400 | 104.8 | 400 | 101.6 | 400 | 102.4 | 3.886684 | 4.049127 | 32.91986
| 7 | 42 | 40 | 44 | 43 | 39 | 42 | 41 | 47 | 42 | 40 | 40 | 41 | 39 | 40 | 40 | 41 | 40.9 | 400 | 98.4 | 400 | 98.2 | 400 | 99.4 | 4.054168 | 4.223612 | 37.21358
| 8 | 40 | 42 | 41 | 41 | 41 | 38 | 38 | 41 | 37 | 31 | 41 | 42 | 41 | 41 | 41 | 40 | 40.5 | 400 | 101.4 | 400 | 104.8 | 400 | 103.0 | 3.881687 | 4.043922 | 34.00369
| 9 | 38 | 42 | 40 | 44 | 40 | 40 | 40 | 41 | 38 | 40 | 42 | 37 | 38 | 42 | 42 | 40 | 40.3 | 400 | 101.6 | 400 | 101.4 | 400 | 104.6 | 3.901958 | 4.065039 | 34.10877
| 10 | 38 | 41 | 42 | 41 | 41 | 41 | 40 | 43 | 40 | 41 | 40 | 36 | 40 | 40 | 40 | 42 | 40.5 | 400 | 98.0 | 400 | 98.2 | 400 | 99.6 | 4.057006 | 4.226568 | 36.80165
[18 empty] | #N/A | 400
附加声明：
检测: | [5 empty] | 记录: | [7 empty] | 复核: | [5 empty] | 日期: |  | 年 月 日
[27 empty] | 97.4 | 54.3
97.0
97.8
[27 empty] | 103.6 | 72.4
103.6
104.8
[27 empty] | 103.6 | 85.6
102.8
101.0
[27 empty] | 101.8 | 99.4
104.4
103.2
[27 empty] | 104.6 | 109.6
102.8
104.8
[27 empty] | 104.8 | 126.4
101.6
102.4
[27 empty] | 98.4 | 134.4
98.2
99.4
101.4
104.8
103.0
101.6
101.4
104.6
98.0
98.2
99.6

## K117+286-K117+342右侧路堤墙
第 页，共 页
|  | 混凝土强度试验检测记录表 | [20 empty] | JGLP02001c
检测单位名称: |  | 四川金通工程试验检测有限公司 | [16 empty] | 记录编号:
工程部位/用途 | [13 empty] | 委托/任务编号
试验依据 | [13 empty] | 样品编号
样品描述 | [13 empty] | 试验条件
主要仪器设备及编号 | [13 empty] | 试验日期
工程名称 |  |  | 镇巴（川陕界）至广安高速公路通江至广安段C1合同段项目 | [10 empty] | 工程部位/用途 |  |  | K117+286-K117+342右侧路堤墙
样品信息 |  |  | 测试表面清洁、干燥、无污染
试验检测日期 |  |  | 2025.06.09 | [10 empty] | 试验条件 |  |  | /
检测依据 |  |  | DB 51/T 1996-2015 | [10 empty] | 判定依据 |  |  | JTG F80/1-2017
主要仪器设备名称及编号 |  |  | 混凝土回弹仪 JT02210001-9 非金属超声探测仪JT02210033-2 | [26 empty] | 400
回弹测试面 |  |  | 侧面 |  |  | 设计强度等级 |  |  | C20 |  |  | 声速修正 系数 |  | 测距(mm) |  | 200 | 250 | 300 | 350 | 400 | 450 | 500 | 对测声速Vd(km/s) |  | 4.289
回弹测试角度 |  |  | 水平 |  |  | 粗集料类型 |  |  | 碎石 |  |  |  |  | 声时值(t） |  | 48.5 | 59.4 | 72.6 | 83.4 | 95.1 | 108.6 | 116.8 | 平测声速Vp(km/s) |  | 4.184558
超声测试方式 |  |  | 平测 |  |  | 初始声时t0(μs) |  |  | 6.8 |  |  |  |  | 超声测试面声速修正系数β | [6 empty] | 平测声速修正系数λ |  |  |  | 1.024959
专用或地区测强曲线 |  |  | fccu,i = a×vaib×Ric |  |  |  |  | a= | 0.0263 |  | b= | 1.79 |  | c= | 1.26
构件 编号 | 回弹值Ri | [16 empty] | 测区回弹代表值R | 测点测距li(mm)/声时ti(μs) | [5 empty] | 测区声速代表值v(km/s) | 修正为对测声速v(km/s) | 测区强度代表值（Mpa） | 标准差 | 构件强度推定值（Mpa）
| 测区 | 1 | 2 | 3 | 4 | 5 | 6 | 7 | 8 | 9 | 10 | 11 | 12 | 13 | 14 | 15 | 16 |  | 1 |  | 2 |  | 3
K117+286-K117+342右侧路堤墙 | 1 | 49 | 41 | 47 | 44 | 47 | 42 | 49 | 40 | 47 | 47 | 45 | 47 | 44 | 49 | 44 | 48 | 46 | 400 | 105.4 | 400 | 102.6 | 400 | 105.4 | 3.829589 | 3.925172 | 37.84754 | 0.7088144 | 35.19277
| 2 | 45 | 49 | 42 | 46 | 43 | 48 | 40 | 43 | 47 | 43 | 43 | 40 | 43 | 40 | 41 | 49 | 43.6 | 400 | 105.0 | 400 | 104.6 | 400 | 102.8 | 3.841555 | 3.937436 | 35.57468
| 3 | 44 | 41 | 42 | 46 | 44 | 48 | 49 | 40 | 40 | 42 | 49 | 42 | 45 | 47 | 44 | 41 | 43.7 | 400 | 103.8 | 400 | 103.2 | 400 | 103.4 | 3.866002 | 3.962493 | 36.08494
| 4 | 43 | 43 | 41 | 40 | 41 | 40 | 41 | 43 | 42 | 48 | 47 | 46 | 40 | 48 | 45 | 47 | 43.2 | 400 | 103.2 | 400 | 103.4 | 400 | 104.6 | 3.856178 | 3.952423 | 35.40388
| 5 | 42 | 44 | 43 | 40 | 41 | 46 | 48 | 44 | 40 | 47 | 48 | 41 | 44 | 40 | 49 | 47 | 43.9 | 400 | 102.6 | 400 | 103.6 | 400 | 104.6 | 3.861244 | 3.957616 | 36.21323
| 6 | 43 | 46 | 47 | 44 | 41 | 42 | 42 | 42 | 49 | 45 | 43 | 43 | 41 | 43 | 47 | 47 | 43.8 | 400 | 102.0 | 400 | 103.0 | 400 | 105.6 | 3.864314 | 3.960763 | 36.16074
| 7 | 42 | 45 | 42 | 49 | 42 | 48 | 44 | 41 | 43 | 48 | 41 | 41 | 41 | 49 | 48 | 48 | 44.3 | 400 | 105.0 | 400 | 102.6 | 400 | 104.8 | 3.841651 | 3.937534 | 36.29744
| 8 | 45 | 41 | 44 | 46 | 48 | 48 | 46 | 49 | 44 | 42 | 42 | 41 | 46 | 44 | 46 | 43 | 44.6 | 400 | 103.0 | 400 | 103.4 | 400 | 103.4 | 3.87348 | 3.970157 | 37.15211
| 9 | 45 | 47 | 47 | 40 | 41 | 45 | 40 | 41 | 45 | 40 | 47 | 46 | 45 | 45 | 48 | 40 | 44 | 400 | 102.0 | 400 | 104.6 | 400 | 103.8 | 3.866408 | 3.96291 | 36.4042
| 10 | 41 | 43 | 48 | 42 | 42 | 48 | 49 | 49 | 49 | 41 | 46 | 40 | 45 | 45 | 47 | 45 | 45.1 | 400 | 105.6 | 400 | 105.6 | 400 | 104.4 | 3.802392 | 3.897295 | 36.44891
[18 empty] | #N/A | 400
附加声明：
检测: | [5 empty] | 记录: | [7 empty] | 复核: | [5 empty] | 日期: |  | 年 月 日
[27 empty] | 105.4 | 48.5
102.6
105.4
[27 empty] | 105.0 | 59.4
104.6
102.8
[27 empty] | 103.8 | 72.6
103.2
103.4
[27 empty] | 103.2 | 83.4
103.4
104.6
102.6
[27 empty] | 103.6 | 95.1
104.6
102.0
103.0
[27 empty] | 105.6 | 108.6
[27 empty] | 105.0 | 116.8
102.6
104.8
103.0
103.4
103.4
102.0
104.6
103.8
105.6
105.6
104.4