## 左1-2
第 页，共 页
|  | 混凝土强度试验检测记录表 | [20 empty] | JGLP02001c
检测单位名称: |  | 四川金通工程试验检测有限公司 | [16 empty] | 记录编号:
工程部位/用途 | [13 empty] | 委托/任务编号
试验依据 | [13 empty] | 样品编号
样品描述 | [13 empty] | 试验条件
主要仪器设备及编号 | [13 empty] | 试验日期
工程名称 |  |  | 镇巴（川陕界）至广安高速公路通江至广安段C8合同段项目 | [10 empty] | 工程部位/用途 |  |  | 古家沟大桥
样品信息 |  |  | 测试表面清洁、干燥、无污染
试验检测日期 |  |  | 2025.04.16 | [10 empty] | 试验条件 |  |  | 温度28℃
检测依据 |  |  | DB 51/T 1996-2015 | [10 empty] | 判定依据 |  |  | JTG F80/1-2017
主要仪器设备名称及编号 |  |  | 混凝土回弹仪 JT02210001-9 非金属超声探测仪JT02210033-2 | [26 empty] | 1800
回弹测试面 |  |  | 侧面 |  |  | 设计强度等级 |  |  | C35 |  |  | 声速修正 系数 |  | 测距(mm) |  | 200 | 250 | 300 | 350 | 400 | 450 | 500 | 对测声速Vd(km/s) |  | /
回弹测试角度 |  |  | 水平 |  |  | 粗集料类型 |  |  | 碎石 |  |  |  |  | 声时值(t） |  | / | / | / | / | / | / | / | 平测声速Vp(km/s) |  | /
超声测试方式 |  |  | 对测 |  |  | 初始声时t0(μs) |  |  | 6.8 |  |  |  |  | 超声测试面声速修正系数β |  |  |  |  | / |  | 平测声速修正系数λ |  |  |  | /
专用或地区测强曲线 |  |  | fccu,i = a×vaib×Ric |  |  |  |  | a= | 0.0263 |  | b= | 1.79 |  | c= | 1.26
构件 编号 | 回弹值Ri | [16 empty] | 测区回弹代表值R | 测点测距li(mm)/声时ti(μs) | [5 empty] | 测区声速代表值v(km/s) | 修正为对测声速v(km/s) | 测区强度代表值（Mpa） | 标准差 | 构件强度推定值（Mpa）
| 测区 | 1 | 2 | 3 | 4 | 5 | 6 | 7 | 8 | 9 | 10 | 11 | 12 | 13 | 14 | 15 | 16 |  | 1 |  | 2 |  | 3
左1-2#墩柱 | 1 | 43 | 43 | 43 | 43 | 44 | 43 | 43 | 43 | 43 | 44 | 43 | 44 | 44 | 43 | 44 | 44 | 43.3 | 1800 | 417 | 1800 | 417.6 | 1800 | 418.2 | 4.310351 | 4.310351 | 41.46752 |  | 41.35379
| 2 | 43 | 44 | 47 | 43 | 43 | 42 | 42 | 45 | 43 | 42 | 44 | 44 | 43 | 45 | 47 | 43 | 43.5 | 1800 | 419.8 | 1800 | 419 | 1800 | 420 | 4.289804 | 4.289804 | 41.35379
[18 empty] | #N/A | 1800
附加声明：
检测: | [5 empty] | 记录: | [7 empty] | 复核: | [5 empty] | 日期: |  | 年 月 日
417
417.6
418.2
419.8
419
420

## 左2-2
第 页，共 页
|  | 混凝土强度试验检测记录表 | [20 empty] | JGLP02001c
检测单位名称: |  | 四川金通工程试验检测有限公司 | [16 empty] | 记录编号:
工程部位/用途 | [13 empty] | 委托/任务编号
试验依据 | [13 empty] | 样品编号
样品描述 | [13 empty] | 试验条件
主要仪器设备及编号 | [13 empty] | 试验日期
工程名称 |  |  | 镇巴（川陕界）至广安高速公路通江至广安段C8合同段项目 | [10 empty] | 工程部位/用途 |  |  | 古家沟大桥
样品信息 |  |  | 测试表面清洁、干燥、无污染
试验检测日期 |  |  | 2025.04.16 | [10 empty] | 试验条件 |  |  | 温度28℃
检测依据 |  |  | DB 51/T 1996-2015 | [10 empty] | 判定依据 |  |  | JTG F80/1-2017
主要仪器设备名称及编号 |  |  | 混凝土回弹仪 JT02210001-9 非金属超声探测仪JT02210033-2 | [26 empty] | 1800
回弹测试面 |  |  | 侧面 |  |  | 设计强度等级 |  |  | C35 |  |  | 声速修正 系数 |  | 测距(mm) |  | 200 | 250 | 300 | 350 | 400 | 450 | 500 | 对测声速Vd(km/s) |  | /
回弹测试角度 |  |  | 水平 |  |  | 粗集料类型 |  |  | 碎石 |  |  |  |  | 声时值(t） |  | / | / | / | / | / | / | / | 平测声速Vp(km/s) |  | /
超声测试方式 |  |  | 对测 |  |  | 初始声时t0(μs) |  |  | 6.8 |  |  |  |  | 超声测试面声速修正系数β |  |  |  |  | / |  | 平测声速修正系数λ |  |  |  | /
专用或地区测强曲线 |  |  | fccu,i = a×vaib×Ric |  |  |  |  | a= | 0.0263 |  | b= | 1.79 |  | c= | 1.26
构件 编号 | 回弹值Ri | [16 empty] | 测区回弹代表值R | 测点测距li(mm)/声时ti(μs) | [5 empty] | 测区声速代表值v(km/s) | 修正为对测声速v(km/s) | 测区强度代表值（Mpa） | 标准差 | 构件强度推定值（Mpa）
| 测区 | 1 | 2 | 3 | 4 | 5 | 6 | 7 | 8 | 9 | 10 | 11 | 12 | 13 | 14 | 15 | 16 |  | 1 |  | 2 |  | 3
左2-2#墩柱 | 1 | 43 | 43 | 47 | 47 | 45 | 45 | 43 | 46 | 48 | 412 | 45 | 51 | 45 | 46 | 44 | 42 | 45.3 | 1800 | 388.2 | 1800 | 389 | 1800 | 386.8 | 4.639201 | 4.639201 | 50.06944 |  | 49.97869
| 2 | 49 | 43 | 45 | 51 | 44 | 49 | 43 | 48 | 46 | 45 | 45 | 45 | 44 | 46 | 45 | 46 | 45.5 | 1800 | 390.8 | 1800 | 389.6 | 1800 | 388.4 | 4.620152 | 4.620152 | 49.97869
[18 empty] | #N/A | 1800
附加声明：
检测: | [5 empty] | 记录: | [7 empty] | 复核: | [5 empty] | 日期: |  | 年 月 日
388.2
389
386.8
390.8
389.6
388.4

## 左4-2
第 页，共 页
|  | 混凝土强度试验检测记录表 | [20 empty] | JGLP02001c
检测单位名称: |  | 四川金通工程试验检测有限公司 | [16 empty] | 记录编号:
工程部位/用途 | [13 empty] | 委托/任务编号
试验依据 | [13 empty] | 样品编号
样品描述 | [13 empty] | 试验条件
主要仪器设备及编号 | [13 empty] | 试验日期
工程名称 |  |  | 镇巴（川陕界）至广安高速公路通江至广安段C8合同段项目 | [10 empty] | 工程部位/用途 |  |  | 古家沟大桥
样品信息 |  |  | 测试表面清洁、干燥、无污染
试验检测日期 |  |  | 2025.04.16 | [10 empty] | 试验条件 |  |  | 温度28℃
检测依据 |  |  | DB 51/T 1996-2015 | [10 empty] | 判定依据 |  |  | JTG F80/1-2017
主要仪器设备名称及编号 |  |  | 混凝土回弹仪 JT02210001-9 非金属超声探测仪JT02210033-2 | [26 empty] | 2000
回弹测试面 |  |  | 侧面 |  |  | 设计强度等级 |  |  | C35 |  |  | 声速修正 系数 |  | 测距(mm) |  | 200 | 250 | 300 | 350 | 400 | 450 | 500 | 对测声速Vd(km/s) |  | /
回弹测试角度 |  |  | 水平 |  |  | 粗集料类型 |  |  | 碎石 |  |  |  |  | 声时值(t） |  | / | / | / | / | / | / | / | 平测声速Vp(km/s) |  | /
超声测试方式 |  |  | 对测 |  |  | 初始声时t0(μs) |  |  | 6.8 |  |  |  |  | 超声测试面声速修正系数β |  |  |  |  | / |  | 平测声速修正系数λ |  |  |  | /
专用或地区测强曲线 |  |  | fccu,i = a×vaib×Ric |  |  |  |  | a= | 0.0263 |  | b= | 1.79 |  | c= | 1.26
构件 编号 | 回弹值Ri | [16 empty] | 测区回弹代表值R | 测点测距li(mm)/声时ti(μs) | [5 empty] | 测区声速代表值v(km/s) | 修正为对测声速v(km/s) | 测区强度代表值（Mpa） | 标准差 | 构件强度推定值（Mpa）
| 测区 | 1 | 2 | 3 | 4 | 5 | 6 | 7 | 8 | 9 | 10 | 11 | 12 | 13 | 14 | 15 | 16 |  | 1 |  | 2 |  | 3
左4-2#墩柱 | 1 | 48 | 50 | 49 | 52 | 47 | 46 | 47 | 48 | 46 | 49 | 50 | 45 | 46 | 45 | 52 | 46 | 47.6 | 2000 | 423.8 | 2000 | 422.6 | 2000 | 423.4 | 4.72516 | 4.72516 | 55.07393 |  | 53.59241
| 2 | 47 | 46 | 49 | 44 | 46 | 50 | 50 | 48 | 44 | 45 | 49 | 45 | 47 | 47 | 46 | 47 | 46.8 | 2000 | 424.6 | 2000 | 425 | 2000 | 424.4 | 4.709578 | 4.709578 | 53.59241
[18 empty] | #N/A | 2000
附加声明：
检测: | [5 empty] | 记录: | [7 empty] | 复核: | [5 empty] | 日期: |  | 年 月 日
423.8
422.6
423.4
424.6
425
424.4

## 左9#墩
第 页，共 页
|  | 混凝土强度试验检测记录表 | [20 empty] | JGLP02001c
检测单位名称: |  | 四川金通工程试验检测有限公司 | [16 empty] | 记录编号:
工程部位/用途 | [13 empty] | 委托/任务编号
试验依据 | [13 empty] | 样品编号
样品描述 | [13 empty] | 试验条件
主要仪器设备及编号 | [13 empty] | 试验日期
工程名称 |  |  | 镇巴（川陕界）至广安高速公路通江至广安段C8合同段项目 | [10 empty] | 工程部位/用途 |  |  | 古家沟大桥
样品信息 |  |  | 测试表面清洁、干燥、无污染
试验检测日期 |  |  | 2025.04.17 | [10 empty] | 试验条件 |  |  | 温度27℃
检测依据 |  |  | DB 51/T 1996-2015 | [10 empty] | 判定依据 |  |  | JTG F80/1-2017
主要仪器设备名称及编号 |  |  | 混凝土回弹仪 JT02210001-9 非金属超声探测仪JT02210033-2 | [23 empty] | 564 |  |  | 400
回弹测试面 |  |  | 侧面 |  |  | 设计强度等级 |  |  | C40 |  |  | 声速修正 系数 |  | 测距(mm) |  | 200 | 250 | 300 | 350 | 400 | 450 | 500 | 对测声速Vd(km/s) |  | 4.4943
回弹测试角度 |  |  | 水平 |  |  | 粗集料类型 |  |  | 碎石 |  |  |  |  | 声时值(t） |  | 48.8 | 61.2 | 70 | 81.2 | 93.6 | 102.8 | 116.8 | 平测声速Vp(km/s) |  | 4.244449
超声测试方式 |  |  | 平测 |  |  | 初始声时t0(μs) |  |  | 6.8 |  |  |  |  | 超声测试面声速修正系数β |  |  |  |  | / |  | 平测声速修正系数λ |  |  |  | 1.058865
专用或地区测强曲线 |  |  | fccu,i = a×vaib×Ric |  |  |  |  | a= | 0.0263 |  | b= | 1.79 |  | c= | 1.26
构件 编号 | 回弹值Ri | [16 empty] | 测区回弹代表值R | 测点测距li(mm)/声时ti(μs) | [5 empty] | 测区声速代表值v(km/s) | 修正为对测声速v(km/s) | 测区强度代表值（Mpa） | 标准差 | 构件强度推定值（Mpa）
| 测区 | 1 | 2 | 3 | 4 | 5 | 6 | 7 | 8 | 9 | 10 | 11 | 12 | 13 | 14 | 15 | 16 |  | 1 |  | 2 |  | 3
左9#墩 | 1 | 48 | 45 | 44 | 45 | 46 | 45 | 44 | 48 | 48 | 48 | 47 | 47 | 47 | 45 | 47 | 48 | 46.5 | 400 | 91.4 | 400 | 92.2 | 400 | 92.8 | 4.341702 | 4.597278 | 50.91231 |  | 50.91231
| 2 | 47 | 47 | 44 | 47 | 44 | 47 | 45 | 44 | 46 | 44 | 48 | 44 | 48 | 46 | 47 | 45 | 45.8 | 400 | 92.4 | 400 | 89.6 | 400 | 90.8 | 4.399525 | 4.658505 | 51.14552
[18 empty] | #N/A | 400
附加声明：
检测: | [5 empty] | 记录: | [7 empty] | 复核: | [5 empty] | 日期: |  | 年 月 日
333.4
333.4
330.4
334.2
333.4
330.2

## 左10#墩
第 页，共 页
|  | 混凝土强度试验检测记录表 | [20 empty] | JGLP02001c
检测单位名称: |  | 四川金通工程试验检测有限公司 | [16 empty] | 记录编号:
工程部位/用途 | [13 empty] | 委托/任务编号
试验依据 | [13 empty] | 样品编号
样品描述 | [13 empty] | 试验条件
主要仪器设备及编号 | [13 empty] | 试验日期
工程名称 |  |  | 镇巴（川陕界）至广安高速公路通江至广安段C8合同段项目 | [10 empty] | 工程部位/用途 |  |  | 古家沟大桥
样品信息 |  |  | 测试表面清洁、干燥、无污染
试验检测日期 |  |  | 2025.04.17 | [10 empty] | 试验条件 |  |  | 温度27℃
检测依据 |  |  | DB 51/T 1996-2015 | [10 empty] | 判定依据 |  |  | JTG F80/1-2017
主要仪器设备名称及编号 |  |  | 混凝土回弹仪 JT02210001-9 非金属超声探测仪JT02210033-2 | [26 empty] | 400
回弹测试面 |  |  | 侧面 |  |  | 设计强度等级 |  |  | C40 |  |  | 声速修正 系数 |  | 测距(mm) |  | 200 | 250 | 300 | 350 | 400 | 450 | 500 | 对测声速Vd(km/s) |  | 4.4897
回弹测试角度 |  |  | 水平 |  |  | 粗集料类型 |  |  | 碎石 |  |  |  |  | 声时值(t） |  | 48.73333 | 61.4 | 69.86667 | 81.2 | 93.66667 | 102.9333 | 116.8 | 平测声速Vp(km/s) |  | 4.243273 |  |  |  | 527
超声测试方式 |  |  | 平测 |  |  | 初始声时t0(μs) |  |  | 6.8 |  |  |  |  | 超声测试面声速修正系数β |  |  |  |  | / |  | 平测声速修正系数λ |  |  |  | 1.058075
专用或地区测强曲线 |  |  | fccu,i = a×vaib×Ric |  |  |  |  | a= | 0.0263 |  | b= | 1.79 |  | c= | 1.26
构件 编号 | 回弹值Ri | [16 empty] | 测区回弹代表值R | 测点测距li(mm)/声时ti(μs) | [5 empty] | 测区声速代表值v(km/s) | 修正为对测声速v(km/s) | 测区强度代表值（Mpa） | 标准差 | 构件强度推定值（Mpa）
| 测区 | 1 | 2 | 3 | 4 | 5 | 6 | 7 | 8 | 9 | 10 | 11 | 12 | 13 | 14 | 15 | 16 |  | 1 |  | 2 |  | 3
左10#墩 | 1 | 47 | 49 | 48 | 48 | 49 | 49 | 47 | 49 | 46 | 48 | 46 | 48 | 48 | 49 | 47 | 47 | 47.9 | 400 | 94.4 | 400 | 92 | 400 | 90.2 | 4.339901 | 4.59194 | 52.7414 |  | 52.7414
| 2 | 52 | 50 | 53 | 48 | 52 | 48 | 53 | 49 | 52 | 52 | 51 | 49 | 51 | 48 | 51 | 52 | 50.9 | 400 | 93.8 | 400 | 93.2 | 400 | 92.6 | 4.291964 | 4.541219 | 55.81601
[18 empty] | #N/A | 400
附加声明：
检测: | [5 empty] | 记录: | [7 empty] | 复核: | [5 empty] | 日期: |  | 年 月 日
[27 empty] | 94.4 | 48.8
[27 empty] | 92 | 48.8
[27 empty] | 90.2 | 48.6
[27 empty] | 93.8 | 61.4
[27 empty] | 93.2 | 61.2
[27 empty] | 92.6 | 61.6
70
69.6
70
81.2
81.2
81.2
93.6
93.6
93.8
102.8
102.8
103.2
116.8
116.8
116.8

## 左11#墩
第 页，共 页
|  | 混凝土强度试验检测记录表 | [20 empty] | JGLP02001c
检测单位名称: |  | 四川金通工程试验检测有限公司 | [16 empty] | 记录编号:
工程部位/用途 | [13 empty] | 委托/任务编号
试验依据 | [13 empty] | 样品编号
样品描述 | [13 empty] | 试验条件
主要仪器设备及编号 | [13 empty] | 试验日期
工程名称 |  |  | 镇巴（川陕界）至广安高速公路通江至广安段C8合同段项目 | [10 empty] | 工程部位/用途 |  |  | 古家沟大桥
样品信息 |  |  | 测试表面清洁、干燥、无污染
试验检测日期 |  |  | 2025.04.17 | [10 empty] | 试验条件 |  |  | 温度27℃
检测依据 |  |  | DB 51/T 1996-2015 | [10 empty] | 判定依据 |  |  | JTG F80/1-2017
主要仪器设备名称及编号 |  |  | 混凝土回弹仪 JT02210001-9 非金属超声探测仪JT02210033-2 | [26 empty] | 400
回弹测试面 |  |  | 侧面 |  |  | 设计强度等级 |  |  | C40 |  |  | 声速修正 系数 |  | 测距(mm) |  | 200 | 250 | 300 | 350 | 400 | 450 | 500 | 对测声速Vd(km/s) |  | 4.3059
回弹测试角度 |  |  | 水平 |  |  | 粗集料类型 |  |  | 碎石 |  |  |  |  | 声时值(t） |  | 47.2 | 57.53333 | 70.06667 | 79.73333 | 90.86667 | 100.1333 | 119.2667 | 平测声速Vp(km/s) |  | 4.334602
超声测试方式 |  |  | 平测 |  |  | 初始声时t0(μs) |  |  | 6.8 |  |  |  |  | 超声测试面声速修正系数β |  |  |  |  | / |  | 平测声速修正系数λ |  |  |  | 0.9933785 |  | 538
专用或地区测强曲线 |  |  | fccu,i = a×vaib×Ric |  |  |  |  | a= | 0.0263 |  | b= | 1.79 |  | c= | 1.26
构件 编号 | 回弹值Ri | [16 empty] | 测区回弹代表值R | 测点测距li(mm)/声时ti(μs) | [5 empty] | 测区声速代表值v(km/s) | 修正为对测声速v(km/s) | 测区强度代表值（Mpa） | 标准差 | 构件强度推定值（Mpa）
| 测区 | 1 | 2 | 3 | 4 | 5 | 6 | 7 | 8 | 9 | 10 | 11 | 12 | 13 | 14 | 15 | 16 |  | 1 |  | 2 |  | 3
左11#墩 | 1 | 52 | 52 | 54 | 52 | 54 | 52 | 54 | 55 | 53 | 55 | 53 | 53 | 54 | 55 | 52 | 52 | 53.1 | 400 | 93.6 | 400 | 91.2 | 400 | 93.2 | 4.317105 | 4.288519 | 53.13797 |  | 53.13797
| 2 | 53 | 54 | 54 | 54 | 53 | 52 | 52 | 53 | 52 | 54 | 54 | 54 | 52 | 52 | 52 | 54 | 53.1 | 400 | 91.6 | 400 | 92.4 | 400 | 92.4 | 4.341607 | 4.312859 | 53.67903
[18 empty] | #N/A | 400
附加声明：
检测: | [5 empty] | 记录: | [7 empty] | 复核: | [5 empty] | 日期: |  | 年 月 日
[27 empty] | 93.6 | 47.2
[27 empty] | 91.2 | 47.2
[27 empty] | 93.2 | 47.2
[27 empty] | 91.6 | 57.4
[27 empty] | 92.4 | 57.6
[27 empty] | 92.4 | 57.6
70
70
70.2
79.8
79.8
79.6
91
90.6
91
101
100
99.4
119
119.6
119.2

## 左24-1
第 页，共 页
|  | 混凝土强度试验检测记录表 | [20 empty] | JGLP02001c
检测单位名称: |  | 四川金通工程试验检测有限公司 | [16 empty] | 记录编号:
工程部位/用途 | [13 empty] | 委托/任务编号
试验依据 | [13 empty] | 样品编号
样品描述 | [13 empty] | 试验条件
主要仪器设备及编号 | [13 empty] | 试验日期
工程名称 |  |  | 镇巴（川陕界）至广安高速公路通江至广安段C8合同段项目 | [10 empty] | 工程部位/用途 |  |  | 古家沟大桥
样品信息 |  |  | 测试表面清洁、干燥、无污染
试验检测日期 |  |  | 2025.04.17 | [10 empty] | 试验条件 |  |  | 温度27℃
检测依据 |  |  | DB 51/T 1996-2015 | [10 empty] | 判定依据 |  |  | JTG F80/1-2017
主要仪器设备名称及编号 |  |  | 混凝土回弹仪 JT02210001-9 非金属超声探测仪JT02210033-2 | [26 empty] | 2000
回弹测试面 |  |  | 侧面 |  |  | 设计强度等级 |  |  | C35 |  |  | 声速修正 系数 |  | 测距(mm) |  | 200 | 250 | 300 | 350 | 400 | 450 | 500 | 对测声速Vd(km/s) |  | /
回弹测试角度 |  |  | 水平 |  |  | 粗集料类型 |  |  | 碎石 |  |  |  |  | 声时值(t） |  | / | / | / | / | / | / | / | 平测声速Vp(km/s) |  | /
超声测试方式 |  |  | 对测 |  |  | 初始声时t0(μs) |  |  | 6.8 |  |  |  |  | 超声测试面声速修正系数β |  |  |  |  | / |  | 平测声速修正系数λ |  |  |  | /
专用或地区测强曲线 |  |  | fccu,i = a×vaib×Ric |  |  |  |  | a= | 0.0263 |  | b= | 1.79 |  | c= | 1.26
构件 编号 | 回弹值Ri | [16 empty] | 测区回弹代表值R | 测点测距li(mm)/声时ti(μs) | [5 empty] | 测区声速代表值v(km/s) | 修正为对测声速v(km/s) | 测区强度代表值（Mpa） | 标准差 | 构件强度推定值（Mpa）
| 测区 | 1 | 2 | 3 | 4 | 5 | 6 | 7 | 8 | 9 | 10 | 11 | 12 | 13 | 14 | 15 | 16 |  | 1 |  | 2 |  | 3
左24-1#墩柱 | 1 | 53 | 45 | 49 | 51 | 47 | 48 | 49 | 47 | 50 | 50 | 55 | 51 | 48 | 54 | 46 | 48 | 49.1 | 2000 | 444 | 2000 | 442.4 | 2000 | 442.2 | 4.516047 | 4.516047 | 52.81242 |  | 52.81242
| 2 | 53 | 49 | 54 | 58 | 52 | 55 | 53 | 54 | 49 | 54 | 50 | 56 | 51 | 54 | 48 | 52 | 52.7 | 2000 | 444.6 | 2000 | 443.8 | 2000 | 444.6 | 4.501129 | 4.501129 | 57.39611
[18 empty] | #N/A | 2000
附加声明：
检测: | [5 empty] | 记录: | [7 empty] | 复核: | [5 empty] | 日期: |  | 年 月 日
444
442.4
442.2
444.6
443.8
444.6

## 左27-1
第 页，共 页
|  | 混凝土强度试验检测记录表 | [20 empty] | JGLP02001c
检测单位名称: |  | 四川金通工程试验检测有限公司 | [16 empty] | 记录编号:
工程部位/用途 | [13 empty] | 委托/任务编号
试验依据 | [13 empty] | 样品编号
样品描述 | [13 empty] | 试验条件
主要仪器设备及编号 | [13 empty] | 试验日期
工程名称 |  |  | 镇巴（川陕界）至广安高速公路通江至广安段C8合同段项目 | [10 empty] | 工程部位/用途 |  |  | 古家沟大桥
样品信息 |  |  | 测试表面清洁、干燥、无污染
试验检测日期 |  |  | 2025.04.17 | [10 empty] | 试验条件 |  |  | 温度27℃
检测依据 |  |  | DB 51/T 1996-2015 | [10 empty] | 判定依据 |  |  | JTG F80/1-2017
主要仪器设备名称及编号 |  |  | 混凝土回弹仪 JT02210001-9 非金属超声探测仪JT02210033-2 | [26 empty] | 1800
回弹测试面 |  |  | 侧面 |  |  | 设计强度等级 |  |  | C35 |  |  | 声速修正 系数 |  | 测距(mm) |  | 200 | 250 | 300 | 350 | 400 | 450 | 500 | 对测声速Vd(km/s) |  | /
回弹测试角度 |  |  | 水平 |  |  | 粗集料类型 |  |  | 碎石 |  |  |  |  | 声时值(t） |  | / | / | / | / | / | / | / | 平测声速Vp(km/s) |  | /
超声测试方式 |  |  | 对测 |  |  | 初始声时t0(μs) |  |  | 6.8 |  |  |  |  | 超声测试面声速修正系数β |  |  |  |  | / |  | 平测声速修正系数λ |  |  |  | /
专用或地区测强曲线 |  |  | fccu,i = a×vaib×Ric |  |  |  |  | a= | 0.0263 |  | b= | 1.79 |  | c= | 1.26
构件 编号 | 回弹值Ri | [16 empty] | 测区回弹代表值R | 测点测距li(mm)/声时ti(μs) | [5 empty] | 测区声速代表值v(km/s) | 修正为对测声速v(km/s) | 测区强度代表值（Mpa） | 标准差 | 构件强度推定值（Mpa）
| 测区 | 1 | 2 | 3 | 4 | 5 | 6 | 7 | 8 | 9 | 10 | 11 | 12 | 13 | 14 | 15 | 16 |  | 1 |  | 2 |  | 3
左27-1#墩柱 | 1 | 47 | 47 | 49 | 50 | 45 | 44 | 45 | 44 | 47 | 48 | 46 | 46 | 47 | 47 | 45 | 51 | 46.5 | 1800 | 413.4 | 1800 | 413 | 1800 | 412.6 | 4.358356 | 4.358356 | 46.27369 |  | 46.27369
| 2 | 50 | 46 | 45 | 46 | 45 | 48 | 45 | 55 | 47 | 48 | 46 | 48 | 56 | 54 | 46 | 48 | 47.3 | 1800 | 412.2 | 1800 | 412 | 1800 | 412.2 | 4.367519 | 4.367519 | 47.45708
[18 empty] | #N/A | 1800
附加声明：
检测: | [5 empty] | 记录: | [7 empty] | 复核: | [5 empty] | 日期: |  | 年 月 日
413.4
413
412.6
412.2
412
412.2

## 左28-2
第 页，共 页
|  | 混凝土强度试验检测记录表 | [20 empty] | JGLP02001c
检测单位名称: |  | 四川金通工程试验检测有限公司 | [16 empty] | 记录编号:
工程部位/用途 | [13 empty] | 委托/任务编号
试验依据 | [13 empty] | 样品编号
样品描述 | [13 empty] | 试验条件
主要仪器设备及编号 | [13 empty] | 试验日期
工程名称 |  |  | 镇巴（川陕界）至广安高速公路通江至广安段C8合同段项目 | [10 empty] | 工程部位/用途 |  |  | 古家沟大桥
样品信息 |  |  | 测试表面清洁、干燥、无污染
试验检测日期 |  |  | 2025.04.17 | [10 empty] | 试验条件 |  |  | 温度27℃
检测依据 |  |  | DB 51/T 1996-2015 | [10 empty] | 判定依据 |  |  | JTG F80/1-2017
主要仪器设备名称及编号 |  |  | 混凝土回弹仪 JT02210001-9 非金属超声探测仪JT02210033-2 | [26 empty] | 1800
回弹测试面 |  |  | 侧面 |  |  | 设计强度等级 |  |  | C35 |  |  | 声速修正 系数 |  | 测距(mm) |  | 200 | 250 | 300 | 350 | 400 | 450 | 500 | 对测声速Vd(km/s) |  | /
回弹测试角度 |  |  | 水平 |  |  | 粗集料类型 |  |  | 碎石 |  |  |  |  | 声时值(t） |  | / | / | / | / | / | / | / | 平测声速Vp(km/s) |  | /
超声测试方式 |  |  | 对测 |  |  | 初始声时t0(μs) |  |  | 6.8 |  |  |  |  | 超声测试面声速修正系数β |  |  |  |  | / |  | 平测声速修正系数λ |  |  |  | /
专用或地区测强曲线 |  |  | fccu,i = a×vaib×Ric |  |  |  |  | a= | 0.0263 |  | b= | 1.79 |  | c= | 1.26
构件 编号 | 回弹值Ri | [16 empty] | 测区回弹代表值R | 测点测距li(mm)/声时ti(μs) | [5 empty] | 测区声速代表值v(km/s) | 修正为对测声速v(km/s) | 测区强度代表值（Mpa） | 标准差 | 构件强度推定值（Mpa）
| 测区 | 1 | 2 | 3 | 4 | 5 | 6 | 7 | 8 | 9 | 10 | 11 | 12 | 13 | 14 | 15 | 16 |  | 1 |  | 2 |  | 3
左28-2#墩柱 | 1 | 48 | 51 | 47 | 52 | 45 | 45 | 47 | 46 | 44 | 42 | 47 | 47 | 44 | 47 | 43 | 50 | 46.3 | 1800 | 406.4 | 1800 | 407 | 1800 | 407.8 | 4.421889 | 4.421889 | 47.23085 |  | 46.72732
| 2 | 53 | 51 | 46 | 45 | 47 | 45 | 51 | 46 | 47 | 44 | 44 | 46 | 44 | 44 | 46 | 46 | 45.8 | 1800 | 404.4 | 1800 | 406.2 | 1800 | 408.6 | 4.429213 | 4.429213 | 46.72732
[18 empty] | #N/A | 1800
附加声明：
检测: | [5 empty] | 记录: | [7 empty] | 复核: | [5 empty] | 日期: |  | 年 月 日
406.4
407
407.8
404.4
406.2
408.6

## 左29台
第 页，共 页
|  | 混凝土强度试验检测记录表 | [20 empty] | JGLP02001c
检测单位名称: |  | 四川金通工程试验检测有限公司 | [16 empty] | 记录编号:
工程部位/用途 | [13 empty] | 委托/任务编号
试验依据 | [13 empty] | 样品编号
样品描述 | [13 empty] | 试验条件
主要仪器设备及编号 | [13 empty] | 试验日期
工程名称 |  |  | 镇巴（川陕界）至广安高速公路通江至广安段C8合同段项目 | [10 empty] | 工程部位/用途 |  |  | 古家沟大桥
样品信息 |  |  | 测试表面清洁、干燥、无污染
试验检测日期 |  |  | 2025.04.17 | [10 empty] | 试验条件 |  |  | 温度27℃
检测依据 |  |  | DB 51/T 1996-2015 | [10 empty] | 判定依据 |  |  | JTG F80/1-2017
主要仪器设备名称及编号 |  |  | 混凝土回弹仪 JT02210001-9 非金属超声探测仪JT02210033-2 | [26 empty] | 400
回弹测试面 |  |  | 侧面 |  |  | 设计强度等级 |  |  | C35 |  |  | 声速修正 系数 |  | 测距(mm) |  | 200 | 250 | 300 | 350 | 400 | 450 | 500 | 对测声速Vd(km/s) |  | 4.2744
回弹测试角度 |  |  | 水平 |  |  | 粗集料类型 |  |  | 碎石 |  |  |  |  | 声时值(t） |  | 51.6 | 64.4 | 75.73333 | 87.33333 | 100.0667 | 110.8 | 121.6667 | 平测声速Vp(km/s) |  | 3.985022
超声测试方式 |  |  | 平测 |  |  | 初始声时t0(μs) |  |  | 6.8 |  |  |  |  | 超声测试面声速修正系数β | [6 empty] | 平测声速修正系数λ |  |  |  | 1.072616
专用或地区测强曲线 |  |  | fccu,i = a×vaib×Ric |  |  |  |  | a= | 0.0263 |  | b= | 1.79 |  | c= | 1.26
构件 编号 | 回弹值Ri | [16 empty] | 测区回弹代表值R | 测点测距li(mm)/声时ti(μs) | [5 empty] | 测区声速代表值v(km/s) | 修正为对测声速v(km/s) | 测区强度代表值（Mpa） | 标准差 | 构件强度推定值（Mpa）
| 测区 | 1 | 2 | 3 | 4 | 5 | 6 | 7 | 8 | 9 | 10 | 11 | 12 | 13 | 14 | 15 | 16 |  | 1 |  | 2 |  | 3
左29#台 | 1 | 42 | 42 | 46 | 42 | 40 | 42 | 38 | 42 | 44 | 40 | 40 | 40 | 42 | 40 | 41 | 40 | 41.1 | 400 | 93.2 | 400 | 91.8 | 400 | 91.2 | 4.345036 | 4.660557 | 44.6581 |  | 44.6581
| 2 | 42 | 40 | 40 | 42 | 41 | 40 | 40 | 40 | 41 | 41 | 40 | 40 | 40 | 42 | 40 | 39 | 40.3 | 400 | 89.6 | 400 | 88.8 | 400 | 89.4 | 4.481021 | 4.806417 | 46.0363
[18 empty] | #N/A | 400
附加声明：
检测: | [5 empty] | 记录: | [7 empty] | 复核: | [5 empty] | 日期: |  | 年 月 日
[27 empty] | 93.2 | 51.6
[27 empty] | 91.8 | 51.6
[27 empty] | 91.2 | 51.6
[27 empty] | 89.6 | 64.4
[27 empty] | 88.8 | 64.4
[27 empty] | 89.4 | 64.4
76
75.8
75.4
87.2
87.4
87.4
100
100
100.2
110.8
110.8
110.8
121.6
121.8
121.6

## 右1-2
第 页，共 页
|  | 混凝土强度试验检测记录表 | [20 empty] | JGLP02001c
检测单位名称: |  | 四川金通工程试验检测有限公司 | [16 empty] | 记录编号:
工程部位/用途 | [13 empty] | 委托/任务编号
试验依据 | [13 empty] | 样品编号
样品描述 | [13 empty] | 试验条件
主要仪器设备及编号 | [13 empty] | 试验日期
工程名称 |  |  | 镇巴（川陕界）至广安高速公路通江至广安段C8合同段项目 | [10 empty] | 工程部位/用途 |  |  | 古家沟大桥
样品信息 |  |  | 测试表面清洁、干燥、无污染
试验检测日期 |  |  | 2025.04.16 | [10 empty] | 试验条件 |  |  | 温度28℃
检测依据 |  |  | DB 51/T 1996-2015 | [10 empty] | 判定依据 |  |  | JTG F80/1-2017
主要仪器设备名称及编号 |  |  | 混凝土回弹仪 JT02210001-9 非金属超声探测仪JT02210033-2 | [26 empty] | 1800
回弹测试面 |  |  | 侧面 |  |  | 设计强度等级 |  |  | C35 |  |  | 声速修正 系数 |  | 测距(mm) |  | 200 | 250 | 300 | 350 | 400 | 450 | 500 | 对测声速Vd(km/s) |  | /
回弹测试角度 |  |  | 水平 |  |  | 粗集料类型 |  |  | 碎石 |  |  |  |  | 声时值(t） |  | / | / | / | / | / | / | / | 平测声速Vp(km/s) |  | /
超声测试方式 |  |  | 对测 |  |  | 初始声时t0(μs) |  |  | 6.8 |  |  |  |  | 超声测试面声速修正系数β |  |  |  |  | / |  | 平测声速修正系数λ |  |  |  | /
专用或地区测强曲线 |  |  | fccu,i = a×vaib×Ric |  |  |  |  | a= | 0.0263 |  | b= | 1.79 |  | c= | 1.26
构件 编号 | 回弹值Ri | [16 empty] | 测区回弹代表值R | 测点测距li(mm)/声时ti(μs) | [5 empty] | 测区声速代表值v(km/s) | 修正为对测声速v(km/s) | 测区强度代表值（Mpa） | 标准差 | 构件强度推定值（Mpa）
| 测区 | 1 | 2 | 3 | 4 | 5 | 6 | 7 | 8 | 9 | 10 | 11 | 12 | 13 | 14 | 15 | 16 |  | 1 |  | 2 |  | 3
右1-2#墩柱 | 1 | 44 | 45 | 42 | 45 | 45 | 45 | 46 | 45 | 45 | 46 | 47 | 42 | 45 | 44 | 45 | 45 | 44.9 | 1800 | 420 | 1800 | 418.4 | 1800 | 418 | 4.298013 | 4.298013 | 43.18523 |  | 43.18523
| 2 | 44 | 43 | 44 | 45 | 46 | 46 | 45 | 45 | 46 | 47 | 46 | 47 | 45 | 45 | 46 | 52 | 45.5 | 1800 | 418.2 | 1800 | 417.6 | 1800 | 417.4 | 4.308972 | 4.308972 | 44.11426
[18 empty] | #N/A | 1800
附加声明：
检测: | [5 empty] | 记录: | [7 empty] | 复核: | [5 empty] | 日期: |  | 年 月 日
420
418.4
418
418.2
417.6
417.4

## 右2-1
第 页，共 页
|  | 混凝土强度试验检测记录表 | [20 empty] | JGLP02001c
检测单位名称: |  | 四川金通工程试验检测有限公司 | [16 empty] | 记录编号:
工程部位/用途 | [13 empty] | 委托/任务编号
试验依据 | [13 empty] | 样品编号
样品描述 | [13 empty] | 试验条件
主要仪器设备及编号 | [13 empty] | 试验日期
工程名称 |  |  | 镇巴（川陕界）至广安高速公路通江至广安段C8合同段项目 | [10 empty] | 工程部位/用途 |  |  | 古家沟大桥
样品信息 |  |  | 测试表面清洁、干燥、无污染
试验检测日期 |  |  | 2025.04.16 | [10 empty] | 试验条件 |  |  | 温度28℃
检测依据 |  |  | DB 51/T 1996-2015 | [10 empty] | 判定依据 |  |  | JTG F80/1-2017
主要仪器设备名称及编号 |  |  | 混凝土回弹仪 JT02210001-9 非金属超声探测仪JT02210033-2 | [26 empty] | 1800
回弹测试面 |  |  | 侧面 |  |  | 设计强度等级 |  |  | C35 |  |  | 声速修正 系数 |  | 测距(mm) |  | 200 | 250 | 300 | 350 | 400 | 450 | 500 | 对测声速Vd(km/s) |  | /
回弹测试角度 |  |  | 水平 |  |  | 粗集料类型 |  |  | 碎石 |  |  |  |  | 声时值(t） |  | / | / | / | / | / | / | / | 平测声速Vp(km/s) |  | /
超声测试方式 |  |  | 对测 |  |  | 初始声时t0(μs) |  |  | 6.8 |  |  |  |  | 超声测试面声速修正系数β |  |  |  |  | / |  | 平测声速修正系数λ |  |  |  | /
专用或地区测强曲线 |  |  | fccu,i = a×vaib×Ric |  |  |  |  | a= | 0.0263 |  | b= | 1.79 |  | c= | 1.26
构件 编号 | 回弹值Ri | [16 empty] | 测区回弹代表值R | 测点测距li(mm)/声时ti(μs) | [5 empty] | 测区声速代表值v(km/s) | 修正为对测声速v(km/s) | 测区强度代表值（Mpa） | 标准差 | 构件强度推定值（Mpa）
| 测区 | 1 | 2 | 3 | 4 | 5 | 6 | 7 | 8 | 9 | 10 | 11 | 12 | 13 | 14 | 15 | 16 |  | 1 |  | 2 |  | 3
右2-1#墩柱 | 1 | 51 | 51 | 52 | 53 | 50 | 53 | 50 | 50 | 54 | 54 | 53 | 52 | 52 | 52 | 52 | 53 | 52.1 | 1800 | 386.2 | 1800 | 388.2 | 1800 | 387 | 4.649582 | 4.649582 | 59.95731 |  | 58.689
| 2 | 48 | 53 | 52 | 52 | 51 | 54 | 52 | 50 | 53 | 50 | 51 | 53 | 51 | 51 | 51 | 52 | 51.6 | 1800 | 388.6 | 1800 | 389.4 | 1800 | 389.4 | 4.625668 | 4.625668 | 58.689
[18 empty] | #N/A | 1800
附加声明：
检测: | [5 empty] | 记录: | [7 empty] | 复核: | [5 empty] | 日期: |  | 年 月 日
386.2
388.2
387
388.6
389.4
389.4

## 右4-1
第 页，共 页
|  | 混凝土强度试验检测记录表 | [20 empty] | JGLP02001c
检测单位名称: |  | 四川金通工程试验检测有限公司 | [16 empty] | 记录编号:
工程部位/用途 | [13 empty] | 委托/任务编号
试验依据 | [13 empty] | 样品编号
样品描述 | [13 empty] | 试验条件
主要仪器设备及编号 | [13 empty] | 试验日期
工程名称 |  |  | 镇巴（川陕界）至广安高速公路通江至广安段C8合同段项目 | [10 empty] | 工程部位/用途 |  |  | 古家沟大桥
样品信息 |  |  | 测试表面清洁、干燥、无污染
试验检测日期 |  |  | 2025.04.16 | [10 empty] | 试验条件 |  |  | 温度28℃
检测依据 |  |  | DB 51/T 1996-2015 | [10 empty] | 判定依据 |  |  | JTG F80/1-2017
主要仪器设备名称及编号 |  |  | 混凝土回弹仪 JT02210001-9 非金属超声探测仪JT02210033-2 | [26 empty] | 2000
回弹测试面 |  |  | 侧面 |  |  | 设计强度等级 |  |  | C35 |  |  | 声速修正 系数 |  | 测距(mm) |  | 200 | 250 | 300 | 350 | 400 | 450 | 500 | 对测声速Vd(km/s) |  | /
回弹测试角度 |  |  | 水平 |  |  | 粗集料类型 |  |  | 碎石 |  |  |  |  | 声时值(t） |  | / | / | / | / | / | / | / | 平测声速Vp(km/s) |  | /
超声测试方式 |  |  | 对测 |  |  | 初始声时t0(μs) |  |  | 6.8 |  |  |  |  | 超声测试面声速修正系数β |  |  |  |  | / |  | 平测声速修正系数λ |  |  |  | /
专用或地区测强曲线 |  |  | fccu,i = a×vaib×Ric |  |  |  |  | a= | 0.0263 |  | b= | 1.79 |  | c= | 1.26
构件 编号 | 回弹值Ri | [16 empty] | 测区回弹代表值R | 测点测距li(mm)/声时ti(μs) | [5 empty] | 测区声速代表值v(km/s) | 修正为对测声速v(km/s) | 测区强度代表值（Mpa） | 标准差 | 构件强度推定值（Mpa）
| 测区 | 1 | 2 | 3 | 4 | 5 | 6 | 7 | 8 | 9 | 10 | 11 | 12 | 13 | 14 | 15 | 16 |  | 1 |  | 2 |  | 3
右4-1#墩柱 | 1 | 52 | 47 | 51 | 51 | 52 | 49 | 47 | 45 | 49 | 46 | 52 | 47 | 48 | 49 | 45 | 43 | 48.4 | 2000 | 424.8 | 2000 | 425.6 | 2000 | 426 | 4.700727 | 4.700727 | 55.72324 |  | 55.72324
| 2 | 50 | 50 | 50 | 55 | 52 | 51 | 51 | 49 | 48 | 49 | 53 | 51 | 52 | 46 | 44 | 52 | 50.5 | 2000 | 425.6 | 2000 | 425.2 | 2000 | 426.4 | 4.697783 | 4.697783 | 58.7207
[18 empty] | #N/A | 2000
附加声明：
检测: | [5 empty] | 记录: | [7 empty] | 复核: | [5 empty] | 日期: |  | 年 月 日
424.8
425.6
426
425.6
425.2
426.4

## 右9#墩
第 页，共 页
|  | 混凝土强度试验检测记录表 | [20 empty] | JGLP02001c
检测单位名称: |  | 四川金通工程试验检测有限公司 | [16 empty] | 记录编号:
工程部位/用途 | [13 empty] | 委托/任务编号
试验依据 | [13 empty] | 样品编号
样品描述 | [13 empty] | 试验条件
主要仪器设备及编号 | [13 empty] | 试验日期
工程名称 |  |  | 镇巴（川陕界）至广安高速公路通江至广安段C8合同段项目 | [10 empty] | 工程部位/用途 |  |  | 古家沟大桥
样品信息 |  |  | 测试表面清洁、干燥、无污染
试验检测日期 |  |  | 2025.04.17 | [10 empty] | 试验条件 |  |  | 温度27℃
检测依据 |  |  | DB 51/T 1996-2015 | [10 empty] | 判定依据 |  |  | JTG F80/1-2017
主要仪器设备名称及编号 |  |  | 混凝土回弹仪 JT02210001-9 非金属超声探测仪JT02210033-2 | [26 empty] | 400
回弹测试面 |  |  | 侧面 |  |  | 设计强度等级 |  |  | C40 |  |  | 声速修正 系数 |  | 测距(mm) |  | 200 | 250 | 300 | 350 | 400 | 450 | 500 | 对测声速Vd(km/s) |  | 4.4614
回弹测试角度 |  |  | 水平 |  |  | 粗集料类型 |  |  | 碎石 |  |  |  |  | 声时值(t） |  | 46.4 | 58.8 | 71.4 | 81.3 | 92.2 | 102.5 | 114.8 | 平测声速Vp(km/s) |  | 4.307544
超声测试方式 |  |  | 平测 |  |  | 初始声时t0(μs) |  |  | 6.8 |  |  |  |  | 超声测试面声速修正系数β |  |  |  |  | / |  | 平测声速修正系数λ |  |  |  | 1.035718
专用或地区测强曲线 |  |  | fccu,i = a×vaib×Ric |  |  |  |  | a= | 0.0263 |  | b= | 1.79 |  | c= | 1.26
构件 编号 | 回弹值Ri | [16 empty] | 测区回弹代表值R | 测点测距li(mm)/声时ti(μs) | [5 empty] | 测区声速代表值v(km/s) | 修正为对测声速v(km/s) | 测区强度代表值（Mpa） | 标准差 | 构件强度推定值（Mpa）
| 测区 | 1 | 2 | 3 | 4 | 5 | 6 | 7 | 8 | 9 | 10 | 11 | 12 | 13 | 14 | 15 | 16 |  | 1 |  | 2 |  | 3
右9#墩 | 1 | 54 | 52 | 52 | 46 | 51 | 46 | 51 | 53 | 53 | 47 | 53 | 46 | 52 | 48 | 52 | 48 | 50.6 | 400 | 91.4 | 400 | 92.2 | 400 | 92.8 | 4.341702 | 4.496778 | 54.4351 |  | 53.94131
| 2 | 56 | 47 | 47 | 49 | 55 | 51 | 47 | 45 | 50 | 48 | 52 | 52 | 46 | 48 | 49 | 55 | 49.3 | 400 | 92.4 | 400 | 89.6 | 400 | 90.8 | 4.399525 | 4.556667 | 53.94131
[18 empty] | #N/A | 400
附加声明：
检测: | [5 empty] | 记录: | [7 empty] | 复核: | [5 empty] | 日期: |  | 年 月 日
333.4
333.4
330.4
334.2
333.4
330.2

## 右10#墩
第 页，共 页
|  | 混凝土强度试验检测记录表 | [20 empty] | JGLP02001c
检测单位名称: |  | 四川金通工程试验检测有限公司 | [16 empty] | 记录编号:
工程部位/用途 | [13 empty] | 委托/任务编号
试验依据 | [13 empty] | 样品编号
样品描述 | [13 empty] | 试验条件
主要仪器设备及编号 | [13 empty] | 试验日期
工程名称 |  |  | 镇巴（川陕界）至广安高速公路通江至广安段C8合同段项目 | [10 empty] | 工程部位/用途 |  |  | 古家沟大桥
样品信息 |  |  | 测试表面清洁、干燥、无污染
试验检测日期 |  |  | 2025.04.17 | [10 empty] | 试验条件 |  |  | 温度27℃
检测依据 |  |  | DB 51/T 1996-2015 | [10 empty] | 判定依据 |  |  | JTG F80/1-2017
主要仪器设备名称及编号 |  |  | 混凝土回弹仪 JT02210001-9 非金属超声探测仪JT02210033-2 | [26 empty] | 400
回弹测试面 |  |  | 侧面 |  |  | 设计强度等级 |  |  | C40 |  |  | 声速修正 系数 |  | 测距(mm) |  | 200 | 250 | 300 | 350 | 400 | 450 | 500 | 对测声速Vd(km/s) |  | 4.2556
回弹测试角度 |  |  | 水平 |  |  | 粗集料类型 |  |  | 碎石 |  |  |  |  | 声时值(t） |  | 46.6 | 63.73333 | 86 | 84 | 94.46667 | 107.5333 | 119.1333 | 平测声速Vp(km/s) |  | 4.069358 |  |  | 48.9
超声测试方式 |  |  | 平测 |  |  | 初始声时t0(μs) |  |  | 6.8 |  |  |  |  | 超声测试面声速修正系数β |  |  |  |  | / |  | 平测声速修正系数λ |  |  |  | 1.045767 |  |  | 47.2
专用或地区测强曲线 |  |  | fccu,i = a×vaib×Ric |  |  |  |  | a= | 0.0263 |  | b= | 1.79 |  | c= | 1.26
构件 编号 | 回弹值Ri | [16 empty] | 测区回弹代表值R | 测点测距li(mm)/声时ti(μs) | [5 empty] | 测区声速代表值v(km/s) | 修正为对测声速v(km/s) | 测区强度代表值（Mpa） | 标准差 | 构件强度推定值（Mpa）
| 测区 | 1 | 2 | 3 | 4 | 5 | 6 | 7 | 8 | 9 | 10 | 11 | 12 | 13 | 14 | 15 | 16 |  | 1 |  | 2 |  | 3
右10#墩 | 1 | 46 | 47 | 46 | 46 | 47 | 46 | 44 | 44 | 45 | 48 | 44 | 47 | 48 | 45 | 45 | 45 | 45.8 | 400 | 91.4 | 400 | 92.6 | 400 | 92.6 | 4.338559 | 4.537122 | 48.78465 |  | 47.18867
| 2 | 48 | 44 | 48 | 45 | 44 | 45 | 46 | 44 | 44 | 47 | 44 | 44 | 45 | 47 | 44 | 48 | 45.1 | 400 | 91 | 400 | 94 | 400 | 93.8 | 4.305105 | 4.502137 | 47.18867
[18 empty] | #N/A | 400
附加声明：
检测: | [5 empty] | 记录: | [7 empty] | 复核: | [5 empty] | 日期: |  | 年 月 日
[27 empty] | 333.4 | 46.6
[27 empty] | 333.4 | 46.6
[27 empty] | 330.4 | 46.6
[27 empty] | 334.2 | 63.8
[27 empty] | 333.4 | 63.8
[27 empty] | 330.2 | 63.6
86
86
86
83.8
84.2
84
94.6
94.4
94.4
108
107.6
107
119.2
119.4
118.8

## 右11#墩
第 页，共 页
|  | 混凝土强度试验检测记录表 | [20 empty] | JGLP02001c
检测单位名称: |  | 四川金通工程试验检测有限公司 | [16 empty] | 记录编号:
工程部位/用途 | [13 empty] | 委托/任务编号
试验依据 | [13 empty] | 样品编号
样品描述 | [13 empty] | 试验条件
主要仪器设备及编号 | [13 empty] | 试验日期
工程名称 |  |  | 镇巴（川陕界）至广安高速公路通江至广安段C8合同段项目 | [10 empty] | 工程部位/用途 |  |  | 古家沟大桥
样品信息 |  |  | 测试表面清洁、干燥、无污染
试验检测日期 |  |  | 2025.04.17 | [10 empty] | 试验条件 |  |  | 温度27℃
检测依据 |  |  | DB 51/T 1996-2015 | [10 empty] | 判定依据 |  |  | JTG F80/1-2017
主要仪器设备名称及编号 |  |  | 混凝土回弹仪 JT02210001-9 非金属超声探测仪JT02210033-2 | [26 empty] | 400
回弹测试面 |  |  | 侧面 |  |  | 设计强度等级 |  |  | C40 |  |  | 声速修正 系数 |  | 测距(mm) |  | 200 | 250 | 300 | 350 | 400 | 450 | 500 | 对测声速Vd(km/s) |  | 4.6729
回弹测试角度 |  |  | 水平 |  |  | 粗集料类型 |  |  | 碎石 |  |  |  |  | 声时值(t） |  | 46 | 57.2 | 67.4 | 78.06667 | 87.6 | 98.73333 | 111.3333 | 平测声速Vp(km/s) |  | 4.466829 |  |  | 55.3
超声测试方式 |  |  | 平测 |  |  | 初始声时t0(μs) |  |  | 6.8 |  |  |  |  | 超声测试面声速修正系数β |  |  |  |  | / |  | 平测声速修正系数λ |  |  |  | 1.046134 |  |  | 54.6
专用或地区测强曲线 |  |  | fccu,i = a×vaib×Ric |  |  |  |  | a= | 0.0263 |  | b= | 1.79 |  | c= | 1.26
构件 编号 | 回弹值Ri | [16 empty] | 测区回弹代表值R | 测点测距li(mm)/声时ti(μs) | [5 empty] | 测区声速代表值v(km/s) | 修正为对测声速v(km/s) | 测区强度代表值（Mpa） | 标准差 | 构件强度推定值（Mpa）
| 测区 | 1 | 2 | 3 | 4 | 5 | 6 | 7 | 8 | 9 | 10 | 11 | 12 | 13 | 14 | 15 | 16 |  | 1 |  | 2 |  | 3
右11#墩 | 1 | 48 | 48 | 49 | 51 | 48 | 53 | 48 | 52 | 50 | 50 | 51 | 53 | 50 | 55 | 52 | 48 | 50.1 | 400 | 93.2 | 400 | 94.4 | 400 | 89.4 | 4.334469 | 4.534434 | 54.56669 |  | 54.56669
| 2 | 53 | 50 | 53 | 55 | 54 | 53 | 54 | 54 | 52 | 51 | 53 | 52 | 48 | 48 | 53 | 55 | 52.8 | 400 | 92 | 400 | 102.6 | 400 | 86.8 | 4.284919 | 4.482598 | 57.11009
[18 empty] | #N/A | 400
附加声明：
检测: | [5 empty] | 记录: | [7 empty] | 复核: | [5 empty] | 日期: |  | 年 月 日
[27 empty] | 93.2 | 46
[27 empty] | 94.4 | 46
[27 empty] | 89.4 | 46
[27 empty] | 92 | 57.2
[27 empty] | 102.6 | 57.2
[27 empty] | 86.8 | 57.2
67.4
67.4
67.4
78.2
78
78
87.6
87.6
87.6
98.6
98.8
98.8
111.2
111.2
111.6

## 右24-1
第 页，共 页
|  | 混凝土强度试验检测记录表 | [20 empty] | JGLP02001c
检测单位名称: |  | 四川金通工程试验检测有限公司 | [16 empty] | 记录编号:
工程部位/用途 | [13 empty] | 委托/任务编号
试验依据 | [13 empty] | 样品编号
样品描述 | [13 empty] | 试验条件
主要仪器设备及编号 | [13 empty] | 试验日期
工程名称 |  |  | 镇巴（川陕界）至广安高速公路通江至广安段C8合同段项目 | [10 empty] | 工程部位/用途 |  |  | 古家沟大桥
样品信息 |  |  | 测试表面清洁、干燥、无污染
试验检测日期 |  |  | 2025.04.17 | [10 empty] | 试验条件 |  |  | 温度27℃
检测依据 |  |  | DB 51/T 1996-2015 | [10 empty] | 判定依据 |  |  | JTG F80/1-2017
主要仪器设备名称及编号 |  |  | 混凝土回弹仪 JT02210001-9 非金属超声探测仪JT02210033-2 | [26 empty] | 2000
回弹测试面 |  |  | 侧面 |  |  | 设计强度等级 |  |  | C35 |  |  | 声速修正 系数 |  | 测距(mm) |  | 200 | 250 | 300 | 350 | 400 | 450 | 500 | 对测声速Vd(km/s) |  | /
回弹测试角度 |  |  | 水平 |  |  | 粗集料类型 |  |  | 碎石 |  |  |  |  | 声时值(t） |  | / | / | / | / | / | / | / | 平测声速Vp(km/s) |  | /
超声测试方式 |  |  | 对测 |  |  | 初始声时t0(μs) |  |  | 6.8 |  |  |  |  | 超声测试面声速修正系数β |  |  |  |  | / |  | 平测声速修正系数λ |  |  |  | /
专用或地区测强曲线 |  |  | fccu,i = a×vaib×Ric |  |  |  |  | a= | 0.0263 |  | b= | 1.79 |  | c= | 1.26
构件 编号 | 回弹值Ri | [16 empty] | 测区回弹代表值R | 测点测距li(mm)/声时ti(μs) | [5 empty] | 测区声速代表值v(km/s) | 修正为对测声速v(km/s) | 测区强度代表值（Mpa） | 标准差 | 构件强度推定值（Mpa）
| 测区 | 1 | 2 | 3 | 4 | 5 | 6 | 7 | 8 | 9 | 10 | 11 | 12 | 13 | 14 | 15 | 16 |  | 1 |  | 2 |  | 3
右24-1#墩柱 | 1 | 48 | 48 | 47 | 46 | 45 | 48 | 51 | 48 | 46 | 44 | 47 | 48 | 47 | 47 | 46 | 45 | 47 | 2000 | 463.4 | 2000 | 461 | 2000 | 461.8 | 4.3284 | 4.3284 | 46.32603 |  | 44.64078
| 2 | 46 | 47 | 47 | 43 | 51 | 48 | 47 | 47 | 45 | 46 | 43 | 46 | 43 | 47 | 43 | 45 | 45.9 | 2000 | 463.2 | 2000 | 463.2 | 2000 | 465.4 | 4.310986 | 4.310986 | 44.64078
[18 empty] | #N/A | 2000
附加声明：
检测: | [5 empty] | 记录: | [7 empty] | 复核: | [5 empty] | 日期: |  | 年 月 日
463.4
461
461.8
463.2
463.2
465.4

## 右27-2
第 页，共 页
|  | 混凝土强度试验检测记录表 | [20 empty] | JGLP02001c
检测单位名称: |  | 四川金通工程试验检测有限公司 | [16 empty] | 记录编号:
工程部位/用途 | [13 empty] | 委托/任务编号
试验依据 | [13 empty] | 样品编号
样品描述 | [13 empty] | 试验条件
主要仪器设备及编号 | [13 empty] | 试验日期
工程名称 |  |  | 镇巴（川陕界）至广安高速公路通江至广安段C8合同段项目 | [10 empty] | 工程部位/用途 |  |  | 古家沟大桥
样品信息 |  |  | 测试表面清洁、干燥、无污染
试验检测日期 |  |  | 2025.04.17 | [10 empty] | 试验条件 |  |  | 温度27℃
检测依据 |  |  | DB 51/T 1996-2015 | [10 empty] | 判定依据 |  |  | JTG F80/1-2017
主要仪器设备名称及编号 |  |  | 混凝土回弹仪 JT02210001-9 非金属超声探测仪JT02210033-2 | [26 empty] | 1800
回弹测试面 |  |  | 侧面 |  |  | 设计强度等级 |  |  | C35 |  |  | 声速修正 系数 |  | 测距(mm) |  | 200 | 250 | 300 | 350 | 400 | 450 | 500 | 对测声速Vd(km/s) |  | /
回弹测试角度 |  |  | 水平 |  |  | 粗集料类型 |  |  | 碎石 |  |  |  |  | 声时值(t） |  | / | / | / | / | / | / | / | 平测声速Vp(km/s) |  | /
超声测试方式 |  |  | 对测 |  |  | 初始声时t0(μs) |  |  | 6.8 |  |  |  |  | 超声测试面声速修正系数β |  |  |  |  | / |  | 平测声速修正系数λ |  |  |  | /
专用或地区测强曲线 |  |  | fccu,i = a×vaib×Ric |  |  |  |  | a= | 0.0263 |  | b= | 1.79 |  | c= | 1.26
构件 编号 | 回弹值Ri | [16 empty] | 测区回弹代表值R | 测点测距li(mm)/声时ti(μs) | [5 empty] | 测区声速代表值v(km/s) | 修正为对测声速v(km/s) | 测区强度代表值（Mpa） | 标准差 | 构件强度推定值（Mpa）
| 测区 | 1 | 2 | 3 | 4 | 5 | 6 | 7 | 8 | 9 | 10 | 11 | 12 | 13 | 14 | 15 | 16 |  | 1 |  | 2 |  | 3
右27-2#墩柱 | 1 | 45 | 47 | 48 | 44 | 43 | 44 | 44 | 44 | 467 | 50 | 53 | 46 | 47 | 49 | 46 | 50 | 46.6 | 1800 | 426.8 | 1800 | 426.2 | 1800 | 425.4 | 4.224038 | 4.224038 | 43.87072 |  | 43.55344
| 2 | 47 | 46 | 45 | 44 | 45 | 44 | 51 | 47 | 52 | 47 | 49 | 47 | 49 | 45 | 46 | 47 | 46.6 | 1800 | 427.8 | 1800 | 429.2 | 1800 | 426.6 | 4.206944 | 4.206944 | 43.55344
[18 empty] | #N/A | 1800
附加声明：
检测: | [5 empty] | 记录: | [7 empty] | 复核: | [5 empty] | 日期: |  | 年 月 日
426.8
426.2
425.4
427.8
429.2
426.6

## 右28-2
第 页，共 页
|  | 混凝土强度试验检测记录表 | [20 empty] | JGLP02001c
检测单位名称: |  | 四川金通工程试验检测有限公司 | [16 empty] | 记录编号:
工程部位/用途 | [13 empty] | 委托/任务编号
试验依据 | [13 empty] | 样品编号
样品描述 | [13 empty] | 试验条件
主要仪器设备及编号 | [13 empty] | 试验日期
工程名称 |  |  | 镇巴（川陕界）至广安高速公路通江至广安段C8合同段项目 | [10 empty] | 工程部位/用途 |  |  | 古家沟大桥
样品信息 |  |  | 测试表面清洁、干燥、无污染
试验检测日期 |  |  | 2025.04.17 | [10 empty] | 试验条件 |  |  | 温度27℃
检测依据 |  |  | DB 51/T 1996-2015 | [10 empty] | 判定依据 |  |  | JTG F80/1-2017
主要仪器设备名称及编号 |  |  | 混凝土回弹仪 JT02210001-9 非金属超声探测仪JT02210033-2 | [26 empty] | 1800
回弹测试面 |  |  | 侧面 |  |  | 设计强度等级 |  |  | C35 |  |  | 声速修正 系数 |  | 测距(mm) |  | 200 | 250 | 300 | 350 | 400 | 450 | 500 | 对测声速Vd(km/s) |  | /
回弹测试角度 |  |  | 水平 |  |  | 粗集料类型 |  |  | 碎石 |  |  |  |  | 声时值(t） |  | / | / | / | / | / | / | / | 平测声速Vp(km/s) |  | /
超声测试方式 |  |  | 对测 |  |  | 初始声时t0(μs) |  |  | 6.8 |  |  |  |  | 超声测试面声速修正系数β |  |  |  |  | / |  | 平测声速修正系数λ |  |  |  | /
专用或地区测强曲线 |  |  | fccu,i = a×vaib×Ric |  |  |  |  | a= | 0.0263 |  | b= | 1.79 |  | c= | 1.26
构件 编号 | 回弹值Ri | [16 empty] | 测区回弹代表值R | 测点测距li(mm)/声时ti(μs) | [5 empty] | 测区声速代表值v(km/s) | 修正为对测声速v(km/s) | 测区强度代表值（Mpa） | 标准差 | 构件强度推定值（Mpa）
| 测区 | 1 | 2 | 3 | 4 | 5 | 6 | 7 | 8 | 9 | 10 | 11 | 12 | 13 | 14 | 15 | 16 |  | 1 |  | 2 |  | 3
右28-2#墩柱 | 1 | 57 | 47 | 45 | 54 | 43 | 44 | 49 | 46 | 46 | 45 | 45 | 45 | 44 | 43 | 44 | 43 | 45.1 | 1800 | 421.6 | 1800 | 420.8 | 1800 | 421.4 | 4.272831 | 4.272831 | 42.97336 |  | 42.75552
| 2 | 43 | 41 | 45 | 43 | 46 | 46 | 51 | 50 | 44 | 49 | 46 | 44 | 45 | 41 | 53 | 43 | 45.1 | 1800 | 423.2 | 1800 | 421 | 1800 | 423.2 | 4.260717 | 4.260717 | 42.75552
[18 empty] | #N/A | 1800
附加声明：
检测: | [5 empty] | 记录: | [7 empty] | 复核: | [5 empty] | 日期: |  | 年 月 日
421.6
420.8
421.4
423.2
421
423.2

## 右29台
第 页，共 页
|  | 混凝土强度试验检测记录表 | [20 empty] | JGLP02001c
检测单位名称: |  | 四川金通工程试验检测有限公司 | [16 empty] | 记录编号:
工程部位/用途 | [13 empty] | 委托/任务编号
试验依据 | [13 empty] | 样品编号
样品描述 | [13 empty] | 试验条件
主要仪器设备及编号 | [13 empty] | 试验日期
工程名称 |  |  | 镇巴（川陕界）至广安高速公路通江至广安段C8合同段项目 | [10 empty] | 工程部位/用途 |  |  | 古家沟大桥
样品信息 |  |  | 测试表面清洁、干燥、无污染
试验检测日期 |  |  | 2025.04.17 | [10 empty] | 试验条件 |  |  | 温度27℃
检测依据 |  |  | DB 51/T 1996-2015 | [10 empty] | 判定依据 |  |  | JTG F80/1-2017
主要仪器设备名称及编号 |  |  | 混凝土回弹仪 JT02210001-9 非金属超声探测仪JT02210033-2 | [26 empty] | 400
回弹测试面 |  |  | 侧面 |  |  | 设计强度等级 |  |  | C35 |  |  | 声速修正 系数 |  | 测距(mm) |  | 200 | 250 | 300 | 350 | 400 | 450 | 500 | 对测声速Vd(km/s) |  | 4.2744
回弹测试角度 |  |  | 水平 |  |  | 粗集料类型 |  |  | 碎石 |  |  |  |  | 声时值(t） |  | 51.6 | 64.4 | 75.73333 | 87.33333 | 100.0667 | 110.8 | 121.6667 | 平测声速Vp(km/s) |  | 3.985022
超声测试方式 |  |  | 平测 |  |  | 初始声时t0(μs) |  |  | 6.8 |  |  |  |  | 超声测试面声速修正系数β | [6 empty] | 平测声速修正系数λ |  |  |  | 1.072616
专用或地区测强曲线 |  |  | fccu,i = a×vaib×Ric |  |  |  |  | a= | 0.0263 |  | b= | 1.79 |  | c= | 1.26
构件 编号 | 回弹值Ri | [16 empty] | 测区回弹代表值R | 测点测距li(mm)/声时ti(μs) | [5 empty] | 测区声速代表值v(km/s) | 修正为对测声速v(km/s) | 测区强度代表值（Mpa） | 标准差 | 构件强度推定值（Mpa）
| 测区 | 1 | 2 | 3 | 4 | 5 | 6 | 7 | 8 | 9 | 10 | 11 | 12 | 13 | 14 | 15 | 16 |  | 1 |  | 2 |  | 3
右29#台 | 1 | 38 | 40 | 49 | 41 | 40 | 40 | 44 | 40 | 42 | 42 | 41 | 40 | 44 | 40 | 40 | 41 | 40.7 | 400 | 92.2 | 400 | 92.8 | 400 | 93.2 | 4.313528 | 4.626761 | 43.54023 |  | 43.54023
| 2 | 40 | 44 | 41 | 41 | 40 | 40 | 41 | 41 | 40 | 40 | 41 | 40 | 40 | 42 | 46 | 51 | 40.7 | 400 | 93.8 | 400 | 90.4 | 400 | 88.4 | 4.404686 | 4.724539 | 45.201
[18 empty] | #N/A | 400
附加声明：
检测: | [5 empty] | 记录: | [7 empty] | 复核: | [5 empty] | 日期: |  | 年 月 日
[27 empty] | 92.2 | 51.6
[27 empty] | 92.8 | 51.6
[27 empty] | 93.2 | 51.6
[27 empty] | 93.8 | 64.4
[27 empty] | 90.4 | 64.4
[27 empty] | 88.4 | 64.4
76
75.8
75.4
87.2
87.4
87.4
100
100
100.2
110.8
110.8
110.8
121.6
121.8
121.6